## PCI Augsburg
PCI Augsburg
Name | GTIN | HAN | Bindemittelbasis | Eigenschaften | Farbton | Dichte (kg/m³) | Lagerfähigkeit in Monaten | pH-Wert | Trocknungszeit (min) | Verarbeitungstemperatur (°C) | Bilder
PCI Visconal® Ölkeller-Schutzanstrich |  |  | Dispersion, Kunstharz | öldicht, temperaturbeständig | grau, rot | 1.650,00 | 12,00 | 10,00 - 11,00 | 480,00 | 5,00 - 25,00 | https://cdn.ais-online.de/m2/55/61755/images/26/44698826px2048x1280.jpg
PCI Visconal® 5.00 l Eimer grau | 4083200012178 | 1217 | Dispersion, Kunstharz | öldicht, temperaturbeständig | grau, rot | 1.650,00 | 12,00 | 10,00 - 11,00 | 480,00 | 5,00 - 25,00 | https://cdn.ais-online.de/m2/55/61755/images/26/44698826px2048x1280.jpg
PCI Visconal® 5.00 l Eimer rot | 4083200012277 | 1227 | Dispersion, Kunstharz | öldicht, temperaturbeständig | grau, rot | 1.650,00 | 12,00 | 10,00 - 11,00 | 480,00 | 5,00 - 25,00 | https://cdn.ais-online.de/m2/55/61755/images/26/44698826px2048x1280.jpg
powered by Heinze