## PCI Augsburg
PCI Augsburg
Name | GTIN | HAN | Anwendungsbereich | Ausführung | Farbton | Werkstoff | Anwendung Spachtelmasse | Brandverhalten | Lösemittelhaltigkeit / Wasserverdünnbarkeit | Verarbeitbarkeit | Verlegereife | Lagerfähigkeit in Monaten | Temperaturbeständigkeit (°C) | Verarbeitungszeit (min) | Bilder
S 810 10.00 kg Eimer | 4083200302002 | 30200 | außen, innen | Flüssigkeit, Paste | grau | Polyurethanharz | Ausgleichsspachtel, Flächenspachtel | A2fl-s1 | emissionsarm, lösemittelfrei | Handverarbeitung | nach 1 Tag | 12,00 | -20,00 - 80,00 | 40,00 | https://cdn.ais-online.de/m2/55/61755/images/97/46124397px2048x1946.webp https://cdn.ais-online.de/m2/55/61755/images/85/47948085px2048x1946.webp
powered by Heinze