## PCI Augsburg
PCI Augsburg
Name | GTIN | HAN | Anwendungsbereich | Ausführung | Farbton | Werkstoff | Anwendung Spachtelmasse | Biegezugfestigkeitsklasse Estrich | Brandverhalten | Druckfestigkeitsklasse Estrich | Lösemittelhaltigkeit / Wasserverdünnbarkeit | Verarbeitbarkeit | Verlegereife | Begehbar nach (h) | Lagerfähigkeit in Monaten | max. Schichtdicke (mm) | Temperaturbeständigkeit (°C) | Verarbeitungszeit (min) | Bilder
THOMSIT RS 100 Renovier-Ausgleich (0 – 100 mm) | 4083200305287 | 30528 | innen | kunststoffvergütet, Pulver | grau | Zement | Ausgleichsspachtel, Füllspachtel, Reparaturspachtel | F7 | A1fl | CT-C35 | emissionsarm | Handverarbeitung | nach 1 Stunde | 0,50 - 1,00 | 12,00 | 0,00 - 100,00 | -20,00 - 50,00 | 5,00 - 15,00 | https://cdn.ais-online.de/m2/55/61755/images/99/46124299px1434x2048.webp
powered by Heinze