## PCI Augsburg
PCI Augsburg
Name | GTIN | HAN | Anwendungsbereich | Ausführung | Farbton | Werkstoff | Anwendung Spachtelmasse | Biegezugfestigkeitsklasse Estrich | Brandverhalten | Druckfestigkeitsklasse Estrich | Lösemittelhaltigkeit / Wasserverdünnbarkeit | Verarbeitbarkeit | Verlegereife | Begehbar nach (h) | Lagerfähigkeit in Monaten | max. Schichtdicke (mm) | Verarbeitungszeit (min) | Bilder
THOMSIT RS FIX Reparatur-Feinspachtel (0 – 4 mm) | 4083200302897 | 30289 | innen | kunststoffvergütet, Pulver | grau | Zement | Ausgleichsspachtel, Füllspachtel, Reparaturspachtel | F7 | A2fl-s1 | CT-C25 | emissionsarm | Handverarbeitung | nach 0,5 Stunden | 0,50 | 6,00 | 0,00 - 4,00 | 5,00 | https://cdn.ais-online.de/m2/55/61755/images/11/46124411px1843x2048.webp
powered by Heinze