## PCI Augsburg
PCI Augsburg
Name | GTIN | HAN | Anwendungsbereich | Ausführung | Farbton | Werkstoff | Anwendung Spachtelmasse | Biegezugfestigkeitsklasse Estrich | Brandverhalten | Druckfestigkeitsklasse Estrich | Lösemittelhaltigkeit / Wasserverdünnbarkeit | Verarbeitbarkeit | Verlegereife | Begehbar nach (h) | Lagerfähigkeit in Monaten | max. Schichtdicke (mm) | Temperaturbeständigkeit (°C) | Verarbeitungszeit (min) | Bilder
THOMSIT SL 85 System-Ausgleich (0,5 – 50 mm) | 4083200302637 | 30263 | innen | Pulver | grau | Zement | Ausgleichsspachtel, Flächenspachtel | F10 | A2fl-s1 | CT-C35 | emissionsarm | Handverarbeitung, Maschinenverarbeitung (pumpfähig) | nach 1 Tag, nach 2 Tagen | 2,00 | 12,00 | 0,50 - 50,00 | -20,00 - 50,00 | 30,00 | https://cdn.ais-online.de/m2/55/61755/images/11/46124311px1434x2048.webp https://cdn.ais-online.de/m2/55/61755/images/52/47948152px1434x2048.webp
powered by Heinze