## PCI Augsburg
PCI Augsburg
Name | GTIN | HAN | Anwendungsbereich | Ausführung | Farbton | Werkstoff | Anwendung Spachtelmasse | Biegezugfestigkeitsklasse Estrich | Brandverhalten | Druckfestigkeitsklasse Estrich | Lösemittelhaltigkeit / Wasserverdünnbarkeit | Verarbeitbarkeit | Verlegereife | Begehbar nach (h) | Lagerfähigkeit in Monaten | max. Schichtdicke (mm) | Temperaturbeständigkeit (°C) | Verarbeitungszeit (min) | Bilder
THOMSIT XE 400 Dickschicht-Ausgleich | 4083200303382 | 30338 | innen | kunststoffvergütet, Pulver | grau | Zement | Ausgleichsspachtel, Flächenspachtel | F7 | A1fl | CA-C30 | emissionsarm | Handverarbeitung, Maschinenverarbeitung (pumpfähig) | nach 1 Tag, nach 2 Tagen, nach 7 Tagen | 3,00 | 12,00 | 3,00 - 40,00 | -20,00 - 50,00 | 25,00
powered by Heinze