## PCI Augsburg
PCI Augsburg
Name | GTIN | HAN | Anwendungsbereich | Ausführung | Farbton | Werkstoff | Anwendung Spachtelmasse | Biegezugfestigkeitsklasse Estrich | Brandverhalten | Druckfestigkeitsklasse Estrich | Lösemittelhaltigkeit / Wasserverdünnbarkeit | Verarbeitbarkeit | Verlegereife | Begehbar nach (h) | Lagerfähigkeit in Monaten | max. Schichtdicke (mm) | Temperaturbeständigkeit (°C) | Verarbeitungszeit (min) | Bilder
THOMSIT XF 700 Premium-Dickschicht-Ausgleich | 4083200303320 | 30332 | innen | kunststoffvergütet, Pulver | hellgrau | Zement | Ausgleichsspachtel, Flächenspachtel | F10 | A1fl | CA-C50 | emissionsarm | Handverarbeitung, Maschinenverarbeitung (pumpfähig) | nach 12 Stunden, nach 1 Tag, nach 2 Tagen, nach 6 Stunden | 2,00 | 12,00 | 3,00 - 70,00 | -20,00 - 50,00 | 30,00 - 35,00
powered by Heinze