## PCI Augsburg
PCI Augsburg
Name | GTIN | HAN | Anwendungsbereich | Ausführung | Farbton | Werkstoff | Anwendung Spachtelmasse | Biegezugfestigkeitsklasse Estrich | Brandverhalten | Druckfestigkeitsklasse Estrich | Lösemittelhaltigkeit / Wasserverdünnbarkeit | Verarbeitbarkeit | Verlegereife | Begehbar nach (h) | Lagerfähigkeit in Monaten | max. Schichtdicke (mm) | Temperaturbeständigkeit (°C) | Verarbeitungszeit (min) | Bilder
THOMSIT XXL XPRESS Schnell-Spachtelmasse (0.5 – 20 mm) | 4083200302613 | 30261 | innen | kunststoffvergütet, Pulver | grau | Zement | Ausgleichsspachtel, Flächenspachtel | F10 | A2fl-s1 | CT-C50 | emissionsarm | Handverarbeitung, Maschinenverarbeitung (pumpfähig) | nach 1,5 Stunden | 1,50 | 12,00 | 0,50 - 20,00 | -20,00 - 50,00 | 20,00 | https://cdn.ais-online.de/m2/55/61755/images/89/46124289px1434x2048.webp https://cdn.ais-online.de/m2/55/61755/images/38/47948138px1091x2048.webp
powered by Heinze