## puren
puren
Name | GTIN | HAN | Anwendungsgebiet Wärmedämmstoff | Ausführung | Werkstoff | Breite (mm) | Länge (mm) | Stärke (mm) | Brandverhalten | Diffusionsverhalten | Druckbelastbarkeitsstufe | Kantenausführung | Kaschierung | Wärmeleitfähigkeitsstufe | Werkstoff Kaschierung, Beschichtung | Bemessungswert Wärmeleitfähigkeit (W/(m*K)) | Druckfestigkeit (N/mm²) | max. Temperaturbeständigkeit Peakbelastung (°C) | Nennwert der Wärmeleitfähigkeit (W/(m*K)) | sd-Wert (m) | U-Wert (W/(m²K)) | Wärmedurchlasswiderstand (m²*K/W) | Wärmeleitfähigkeit (W/(m*K)) | Wasserdampfdiffusionswiderstandszahl | Zugfestigkeit (N/mm²) | Anwendungsgebiet | Biologisch und bauökologisch unbedenklich | Schimmel- und fäulnisfest | Spezifische Wärmekapazität (J/(kg*K)) | Temperaturbeständigkeit (°C) | Wasseraufnahme (Vol.-%) | Bilder
MV-FB 029, 1200 x 600 x 50 mm | 4030075031407 | 103140 | DEO, DI | Platte | Hartschaum, Polyurethan (PUR) | 600,00 | 1.200,00 | 50,00 | B2, E | diffusionsoffen | dh - hohe Druckbelastbarkeit | gerade | beidseitig | 028 | Vlies | 0,03 | 0,12 | 250,00 | 0,03 | 2,00 - 10,00 | 0,50 | 1,79 | 0,03 | 40,00 - 200,00 | 0,05 | Fußbödendämmung unter Estrich | Ja | Ja | 1400 | -20 bis 90 | ≤ 3 | https://cdn.ais-online.de/m2/72/64972/images/29/41975029px2137x1417.jpg https://cdn.ais-online.de/m2/72/64972/images/55/48736955px620x345.jpg
powered by Heinze