## puren
puren
Name | GTIN | HAN | Anwendungsgebiet Wärmedämmstoff | Ausführung | Werkstoff | Breite (mm) | Länge (mm) | Stärke (mm) | Befestigung | Brandverhalten | Diffusionsverhalten | Formaldehyd Emissionsklasse | Kantenausführung | Kaschierung | Wärmeleitfähigkeitsstufe | Werkstoff Kaschierung, Beschichtung | Bemessungswert Wärmeleitfähigkeit (W/(m*K)) | Druckfestigkeit (N/mm²) | Nennwert der Wärmeleitfähigkeit (W/(m*K)) | sd-Wert (m) | Spezifische Wärmekapazität c (J/(kg*K)) | U-Wert (W/(m²K)) | Wasserdampfdiffusionswiderstandszahl | Zugfestigkeit (N/mm²) | Anwendungsgebiet | Biologisch und bauökologisch unbedenklich | Schimmel- und fäulnisfest | Wasseraufnahme (Vol.-%) | Wärmedurchlasswiderstand RB ((m²*K)/W)) | Temperaturbeständigkeit (°C) | Bilder
puren® MetalFix Steildachdämmsystem |  |  | DAD | Platte | Furniersperrholz, Hartschaum, Polyurethan (PUR) | 620,00 | 2.400,00 | 60,00 - 180,00 | schrauben | B2, E | diffusionsdicht | E1 | Falz, Nut und Feder | beidseitig | 023, 024 | Aluminiumfolie | 0,02 | 0,12 | 0,02 | 1.500,00 | 1.400,00 | 0,13 - 0,46 | 40,00 - 200,00 | 0,05 | Steildächer, Metalldächer, Wanddämmung unter Metalldeckung | Ja | Ja | ≤ 3 | 6,09, 3,48, 2,5, 4,35, 5,22, 6,96, 7,83 | -20 bis 90 | https://cdn.ais-online.de/m2/72/64972/images/50/45970050px2721x1417.jpg
MetalFix, 2400 x 620 x 100 mm | 4030075095003 | 109500 | DAD | Platte | Furniersperrholz, Hartschaum, Polyurethan (PUR) | 620,00 | 2.400,00 | 60,00 - 180,00 | schrauben | B2, E | diffusionsdicht | E1 | Falz, Nut und Feder | beidseitig | 023, 024 | Aluminiumfolie | 0,02 | 0,12 | 0,02 | 1.500,00 | 1.400,00 | 0,13 - 0,46 | 40,00 - 200,00 | 0,05 | Steildächer, Metalldächer, Wanddämmung unter Metalldeckung | Ja | Ja | ≤ 3 | 6,09, 3,48, 2,5, 4,35, 5,22, 6,96, 7,83 | -20 bis 90 | https://cdn.ais-online.de/m2/72/64972/images/50/45970050px2721x1417.jpg
MetalFix, 2400 x 620 x 120 mm | 4030075095058 | 109505 | DAD | Platte | Furniersperrholz, Hartschaum, Polyurethan (PUR) | 620,00 | 2.400,00 | 60,00 - 180,00 | schrauben | B2, E | diffusionsdicht | E1 | Falz, Nut und Feder | beidseitig | 023, 024 | Aluminiumfolie | 0,02 | 0,12 | 0,02 | 1.500,00 | 1.400,00 | 0,13 - 0,46 | 40,00 - 200,00 | 0,05 | Steildächer, Metalldächer, Wanddämmung unter Metalldeckung | Ja | Ja | ≤ 3 | 6,09, 3,48, 2,5, 4,35, 5,22, 6,96, 7,83 | -20 bis 90 | https://cdn.ais-online.de/m2/72/64972/images/50/45970050px2721x1417.jpg
MetalFix, 2400 x 620 x 140 mm | 4030075095102 | 109510 | DAD | Platte | Furniersperrholz, Hartschaum, Polyurethan (PUR) | 620,00 | 2.400,00 | 60,00 - 180,00 | schrauben | B2, E | diffusionsdicht | E1 | Falz, Nut und Feder | beidseitig | 023, 024 | Aluminiumfolie | 0,02 | 0,12 | 0,02 | 1.500,00 | 1.400,00 | 0,13 - 0,46 | 40,00 - 200,00 | 0,05 | Steildächer, Metalldächer, Wanddämmung unter Metalldeckung | Ja | Ja | ≤ 3 | 6,09, 3,48, 2,5, 4,35, 5,22, 6,96, 7,83 | -20 bis 90 | https://cdn.ais-online.de/m2/72/64972/images/50/45970050px2721x1417.jpg
MetalFix, 2400 x 620 x 160 mm | 4030075095157 | 109515 | DAD | Platte | Furniersperrholz, Hartschaum, Polyurethan (PUR) | 620,00 | 2.400,00 | 60,00 - 180,00 | schrauben | B2, E | diffusionsdicht | E1 | Falz, Nut und Feder | beidseitig | 023, 024 | Aluminiumfolie | 0,02 | 0,12 | 0,02 | 1.500,00 | 1.400,00 | 0,13 - 0,46 | 40,00 - 200,00 | 0,05 | Steildächer, Metalldächer, Wanddämmung unter Metalldeckung | Ja | Ja | ≤ 3 | 6,09, 3,48, 2,5, 4,35, 5,22, 6,96, 7,83 | -20 bis 90 | https://cdn.ais-online.de/m2/72/64972/images/50/45970050px2721x1417.jpg
MetalFix, 2400 x 620 x 180 mm | 4030075095164 | 109516 | DAD | Platte | Furniersperrholz, Hartschaum, Polyurethan (PUR) | 620,00 | 2.400,00 | 60,00 - 180,00 | schrauben | B2, E | diffusionsdicht | E1 | Falz, Nut und Feder | beidseitig | 023, 024 | Aluminiumfolie | 0,02 | 0,12 | 0,02 | 1.500,00 | 1.400,00 | 0,13 - 0,46 | 40,00 - 200,00 | 0,05 | Steildächer, Metalldächer, Wanddämmung unter Metalldeckung | Ja | Ja | ≤ 3 | 6,09, 3,48, 2,5, 4,35, 5,22, 6,96, 7,83 | -20 bis 90 | https://cdn.ais-online.de/m2/72/64972/images/50/45970050px2721x1417.jpg
MetalFix, 2400 x 620 x 60 mm | 4030075094907 | 109490 | DAD | Platte | Furniersperrholz, Hartschaum, Polyurethan (PUR) | 620,00 | 2.400,00 | 60,00 - 180,00 | schrauben | B2, E | diffusionsdicht | E1 | Falz, Nut und Feder | beidseitig | 023, 024 | Aluminiumfolie | 0,02 | 0,12 | 0,02 | 1.500,00 | 1.400,00 | 0,13 - 0,46 | 40,00 - 200,00 | 0,05 | Steildächer, Metalldächer, Wanddämmung unter Metalldeckung | Ja | Ja | ≤ 3 | 6,09, 3,48, 2,5, 4,35, 5,22, 6,96, 7,83 | -20 bis 90 | https://cdn.ais-online.de/m2/72/64972/images/50/45970050px2721x1417.jpg
MetalFix, 2400 x 620 x 80 mm | 4030075094952 | 109495 | DAD | Platte | Furniersperrholz, Hartschaum, Polyurethan (PUR) | 620,00 | 2.400,00 | 60,00 - 180,00 | schrauben | B2, E | diffusionsdicht | E1 | Falz, Nut und Feder | beidseitig | 023, 024 | Aluminiumfolie | 0,02 | 0,12 | 0,02 | 1.500,00 | 1.400,00 | 0,13 - 0,46 | 40,00 - 200,00 | 0,05 | Steildächer, Metalldächer, Wanddämmung unter Metalldeckung | Ja | Ja | ≤ 3 | 6,09, 3,48, 2,5, 4,35, 5,22, 6,96, 7,83 | -20 bis 90 | https://cdn.ais-online.de/m2/72/64972/images/50/45970050px2721x1417.jpg
powered by Heinze