## puren
puren
Name | GTIN | HAN | Anwendungsgebiet Wärmedämmstoff | Ausführung | Werkstoff | Breite (mm) | Länge (mm) | Stärke (mm) | Brandverhalten | Diffusionsverhalten | Kantenausführung | Kaschierung | Wärmeleitfähigkeitsstufe | Werkstoff Deckschicht | Werkstoff Kaschierung, Beschichtung | Bemessungswert Wärmeleitfähigkeit (W/(m*K)) | Druckfestigkeit (N/mm²) | Nennwert der Wärmeleitfähigkeit (W/(m*K)) | sd-Wert (m) | Spezifische Wärmekapazität c (J/(kg*K)) | U-Wert (W/(m²K)) | Wasserdampfdiffusionswiderstandszahl | Zugfestigkeit (N/mm²) | Anwendungsgebiet | Biologisch und bauökologisch unbedenklich | Schimmel- und fäulnisfest | Wasseraufnahme (Vol.-%) | Wärmedurchlasswiderstand RB ((m²*K)/W)) | Temperaturbeständigkeit (°C) | Bilder
puren® SilentPro Steildachdämmsystem |  |  | DAD | Platte | Hartschaum, Polyurethan (PUR) | 1.020,00 | 2.400,00 | 20,00 - 180,00 | B2, E | diffusionsdicht | Nut und Feder | beidseitig | 023 | Kunststofffolie, Steinfaser | Aluminiumfolie | 0,02 | 0,12 | 0,02 | 1.500,00 | 1.400,00 | 0,11 - 0,21 | 40,00 - 200,00 | 0,05 | Aufsparrendämmung | Ja | Ja | ≤ 3 | 5,49, 8,97, 4,62, 6,36, 8,1, 7,23 | -20 bis 90 | https://cdn.ais-online.de/m2/72/64972/images/04/45970104px1725x1001.jpg
puren SilentPro N+F 100 MM | 4030075257654 | 125765 | DAD | Platte | Hartschaum, Polyurethan (PUR) | 1.020,00 | 2.400,00 | 20,00 - 180,00 | B2, E | diffusionsdicht | Nut und Feder | beidseitig | 023 | Kunststofffolie, Steinfaser | Aluminiumfolie | 0,02 | 0,12 | 0,02 | 1.500,00 | 1.400,00 | 0,11 - 0,21 | 40,00 - 200,00 | 0,05 | Aufsparrendämmung | Ja | Ja | ≤ 3 | 5,49, 8,97, 4,62, 6,36, 8,1, 7,23 | -20 bis 90 | https://cdn.ais-online.de/m2/72/64972/images/04/45970104px1725x1001.jpg
puren SilentPro N+F 120 MM | 4030075257753 | 125775 | DAD | Platte | Hartschaum, Polyurethan (PUR) | 1.020,00 | 2.400,00 | 20,00 - 180,00 | B2, E | diffusionsdicht | Nut und Feder | beidseitig | 023 | Kunststofffolie, Steinfaser | Aluminiumfolie | 0,02 | 0,12 | 0,02 | 1.500,00 | 1.400,00 | 0,11 - 0,21 | 40,00 - 200,00 | 0,05 | Aufsparrendämmung | Ja | Ja | ≤ 3 | 5,49, 8,97, 4,62, 6,36, 8,1, 7,23 | -20 bis 90 | https://cdn.ais-online.de/m2/72/64972/images/04/45970104px1725x1001.jpg
puren SilentPro N+F 140 MM | 4030075257807 | 125780 | DAD | Platte | Hartschaum, Polyurethan (PUR) | 1.020,00 | 2.400,00 | 20,00 - 180,00 | B2, E | diffusionsdicht | Nut und Feder | beidseitig | 023 | Kunststofffolie, Steinfaser | Aluminiumfolie | 0,02 | 0,12 | 0,02 | 1.500,00 | 1.400,00 | 0,11 - 0,21 | 40,00 - 200,00 | 0,05 | Aufsparrendämmung | Ja | Ja | ≤ 3 | 5,49, 8,97, 4,62, 6,36, 8,1, 7,23 | -20 bis 90 | https://cdn.ais-online.de/m2/72/64972/images/04/45970104px1725x1001.jpg
puren SilentPro N+F 160 MM | 4030075268803 | 126880 | DAD | Platte | Hartschaum, Polyurethan (PUR) | 1.020,00 | 2.400,00 | 20,00 - 180,00 | B2, E | diffusionsdicht | Nut und Feder | beidseitig | 023 | Kunststofffolie, Steinfaser | Aluminiumfolie | 0,02 | 0,12 | 0,02 | 1.500,00 | 1.400,00 | 0,11 - 0,21 | 40,00 - 200,00 | 0,05 | Aufsparrendämmung | Ja | Ja | ≤ 3 | 5,49, 8,97, 4,62, 6,36, 8,1, 7,23 | -20 bis 90 | https://cdn.ais-online.de/m2/72/64972/images/04/45970104px1725x1001.jpg
puren SilentPro N+F 180 MM | 4030075268858 | 126885 | DAD | Platte | Hartschaum, Polyurethan (PUR) | 1.020,00 | 2.400,00 | 20,00 - 180,00 | B2, E | diffusionsdicht | Nut und Feder | beidseitig | 023 | Kunststofffolie, Steinfaser | Aluminiumfolie | 0,02 | 0,12 | 0,02 | 1.500,00 | 1.400,00 | 0,11 - 0,21 | 40,00 - 200,00 | 0,05 | Aufsparrendämmung | Ja | Ja | ≤ 3 | 5,49, 8,97, 4,62, 6,36, 8,1, 7,23 | -20 bis 90 | https://cdn.ais-online.de/m2/72/64972/images/04/45970104px1725x1001.jpg
puren SilentPro N+F 80 MM | 4030075257555 | 125755 | DAD | Platte | Hartschaum, Polyurethan (PUR) | 1.020,00 | 2.400,00 | 20,00 - 180,00 | B2, E | diffusionsdicht | Nut und Feder | beidseitig | 023 | Kunststofffolie, Steinfaser | Aluminiumfolie | 0,02 | 0,12 | 0,02 | 1.500,00 | 1.400,00 | 0,11 - 0,21 | 40,00 - 200,00 | 0,05 | Aufsparrendämmung | Ja | Ja | ≤ 3 | 5,49, 8,97, 4,62, 6,36, 8,1, 7,23 | -20 bis 90 | https://cdn.ais-online.de/m2/72/64972/images/04/45970104px1725x1001.jpg
powered by Heinze