## puren
puren
Name | GTIN | HAN | Anwendungsgebiet Wärmedämmstoff | Ausführung | Werkstoff | Breite (mm) | Länge (mm) | Stärke (mm) | Brandverhalten | Diffusionsverhalten | Kantenausführung | Kaschierung | Wärmeleitfähigkeitsstufe | Werkstoff Kaschierung, Beschichtung | Bemessungswert Wärmeleitfähigkeit (W/(m*K)) | Druckfestigkeit (N/mm²) | Nennwert der Wärmeleitfähigkeit (W/(m*K)) | sd-Wert (m) | U-Wert (W/(m²K)) | Wärmedurchlasswiderstand (m²*K/W) | Wärmeleitfähigkeit (W/(m*K)) | Wasserdampfdiffusionswiderstandszahl | Zugfestigkeit (N/mm²) | Anwendungsgebiet | Biologisch und bauökologisch unbedenklich | Schimmel- und fäulnisfest | Spezifische Wärmekapazität (J/(kg*K)) | Temperaturbeständigkeit (°C) | Wasseraufnahme (Vol.-%) | Bilder
puren TG 027, 1200 x 600 x 80 mm m.F. | 4030075127605 | 112760 | DI | Platte | Hartschaum, Polyurethan (PUR) | 600,00 | 1.200,00 | 80,00 | B-s1, d0, E | diffusionsoffen | Falz | beidseitig | 027 | Vlies | 0,03 | 0,15 | 0,03 | 3,20 - 16,00 | 0,32 | 2,96 | 0,03 | 40,00 - 200,00 | 0,05 | Tiefgaragen, Kellerdecken | Ja | Ja | 1400 | -20 bis 90 | ≤ 3 | https://cdn.ais-online.de/m2/72/64972/images/05/44437805px2344x1224.jpg
powered by Heinze