## puren
puren
Name | GTIN | HAN | Anwendungsgebiet Wärmedämmstoff | Ausführung | Werkstoff | Breite (mm) | Länge (mm) | Stärke (mm) | Brandverhalten | Diffusionsverhalten | Kantenausführung | Kaschierung | Bemessungswert Wärmeleitfähigkeit (W/(m*K)) | Druckfestigkeit (N/mm²) | max. Temperaturbeständigkeit Peakbelastung (°C) | Nennwert der Wärmeleitfähigkeit (W/(m*K)) | sd-Wert (m) | U-Wert (W/(m²K)) | Wärmedurchlasswiderstand (m²*K/W) | Wärmeleitfähigkeit (W/(m*K)) | Wasserdampfdiffusionswiderstandszahl | Zugfestigkeit (N/mm²) | Anwendungsgebiet | Biologisch und bauökologisch unbedenklich | Schimmel- und fäulnisfest | Wasseraufnahme (Vol.-%) | Temperaturbeständigkeit (°C) | Spezifische Wärmekapazität (J/(kg*K)) | Bilder
purenit®, 2440x1220x70.0mm | 4030075715307 | 171530 | DAA, DAD, DEO, DI, DZ, WAA, WAB, WH, WI | Platte | Hartschaum, Polyurethan (PUR) | 1.220,00 | 2.440,00 | 70,00 | E | diffusionsoffen | gerade | beidseitig | 0,09 | 7,10 | 250,00 | 0,09 | 0,56 | 1,12 | 0,75 | 0,09 | 40,00 - 200,00 | 0,80 | für den universellen Einsatz in Flachdach-, Steildach- und Fassadenkonstruktionen | Ja | Ja | ≤ 5 | -50 bis 100 | 1400 | https://cdn.ais-online.de/m2/72/64972/images/30/45970030px3081x1300.jpg
powered by Heinze