## puren
puren
Name | GTIN | HAN | Anwendungsgebiet Wärmedämmstoff | Ausführung | Werkstoff | Breite (mm) | Länge (mm) | Stärke (mm) | Brandverhalten | Diffusionsverhalten | Kantenausführung | Kaschierung | Bemessungswert Wärmeleitfähigkeit (W/(m*K)) | Druckfestigkeit (N/mm²) | max. Temperaturbeständigkeit Peakbelastung (°C) | Nennwert der Wärmeleitfähigkeit (W/(m*K)) | sd-Wert (m) | U-Wert (W/(m²K)) | Wärmedurchlasswiderstand (m²*K/W) | Wärmeleitfähigkeit (W/(m*K)) | Wasserdampfdiffusionswiderstandszahl | Zugfestigkeit (N/mm²) | Anwendungsgebiet | Biologisch und bauökologisch unbedenklich | Schimmel- und fäulnisfest | Spezifische Wärmekapazität (J/(kg*K)) | Temperaturbeständigkeit (°C) | Wasseraufnahme (Vol.-%) | Bilder
purenit® Funktionswerkstoff |  |  | DAA, DAD, DEO, DI, DZ, WAA, WAB, WH, WI | Platte | Hartschaum, Polyurethan (PUR) | 800,00 - 1.220,00 | 1.200,00 - 2.440,00 | 10,00 - 80,00 | E | diffusionsoffen | gerade | beidseitig | 0,08 - 0,09 | 7,10 | 250,00 | 0,08 - 0,09 | 0,08 - 0,64 | 1,00 - 3,94 | 0,11 - 0,86 | 0,08 - 0,09 | 40,00 - 200,00 | 0,80 | für den universellen Einsatz in Flachdach-, Steildach- und Fassadenkonstruktionen | Ja | Ja | 1400 | -50 bis 100 | ≤ 5 | https://cdn.ais-online.de/m2/72/64972/images/30/45970030px3081x1300.jpg
purenit®, 2440x1220x10.0mm | 4030075795477 | 179547 | DAA, DAD, DEO, DI, DZ, WAA, WAB, WH, WI | Platte | Hartschaum, Polyurethan (PUR) | 800,00 - 1.220,00 | 1.200,00 - 2.440,00 | 10,00 - 80,00 | E | diffusionsoffen | gerade | beidseitig | 0,08 - 0,09 | 7,10 | 250,00 | 0,08 - 0,09 | 0,08 - 0,64 | 1,00 - 3,94 | 0,11 - 0,86 | 0,08 - 0,09 | 40,00 - 200,00 | 0,80 | für den universellen Einsatz in Flachdach-, Steildach- und Fassadenkonstruktionen | Ja | Ja | 1400 | -50 bis 100 | ≤ 5 | https://cdn.ais-online.de/m2/72/64972/images/30/45970030px3081x1300.jpg
purenit®, 2440x1220x15.0mm | 4030075795484 | 179548 | DAA, DAD, DEO, DI, DZ, WAA, WAB, WH, WI | Platte | Hartschaum, Polyurethan (PUR) | 800,00 - 1.220,00 | 1.200,00 - 2.440,00 | 10,00 - 80,00 | E | diffusionsoffen | gerade | beidseitig | 0,08 - 0,09 | 7,10 | 250,00 | 0,08 - 0,09 | 0,08 - 0,64 | 1,00 - 3,94 | 0,11 - 0,86 | 0,08 - 0,09 | 40,00 - 200,00 | 0,80 | für den universellen Einsatz in Flachdach-, Steildach- und Fassadenkonstruktionen | Ja | Ja | 1400 | -50 bis 100 | ≤ 5 | https://cdn.ais-online.de/m2/72/64972/images/30/45970030px3081x1300.jpg
purenit®, 2440x1220x70.0mm | 4030075715307 | 171530 | DAA, DAD, DEO, DI, DZ, WAA, WAB, WH, WI | Platte | Hartschaum, Polyurethan (PUR) | 800,00 - 1.220,00 | 1.200,00 - 2.440,00 | 10,00 - 80,00 | E | diffusionsoffen | gerade | beidseitig | 0,08 - 0,09 | 7,10 | 250,00 | 0,08 - 0,09 | 0,08 - 0,64 | 1,00 - 3,94 | 0,11 - 0,86 | 0,08 - 0,09 | 40,00 - 200,00 | 0,80 | für den universellen Einsatz in Flachdach-, Steildach- und Fassadenkonstruktionen | Ja | Ja | 1400 | -50 bis 100 | ≤ 5 | https://cdn.ais-online.de/m2/72/64972/images/30/45970030px3081x1300.jpg
purenit®, 2440x1220x80.0mm | 4030075716236 | 171623 | DAA, DAD, DEO, DI, DZ, WAA, WAB, WH, WI | Platte | Hartschaum, Polyurethan (PUR) | 800,00 - 1.220,00 | 1.200,00 - 2.440,00 | 10,00 - 80,00 | E | diffusionsoffen | gerade | beidseitig | 0,08 - 0,09 | 7,10 | 250,00 | 0,08 - 0,09 | 0,08 - 0,64 | 1,00 - 3,94 | 0,11 - 0,86 | 0,08 - 0,09 | 40,00 - 200,00 | 0,80 | für den universellen Einsatz in Flachdach-, Steildach- und Fassadenkonstruktionen | Ja | Ja | 1400 | -50 bis 100 | ≤ 5 | https://cdn.ais-online.de/m2/72/64972/images/30/45970030px3081x1300.jpg
purenit® Kleinformat 10mm | 4030075798836 | 179883 | DAA, DAD, DEO, DI, DZ, WAA, WAB, WH, WI | Platte | Hartschaum, Polyurethan (PUR) | 800,00 - 1.220,00 | 1.200,00 - 2.440,00 | 10,00 - 80,00 | E | diffusionsoffen | gerade | beidseitig | 0,08 - 0,09 | 7,10 | 250,00 | 0,08 - 0,09 | 0,08 - 0,64 | 1,00 - 3,94 | 0,11 - 0,86 | 0,08 - 0,09 | 40,00 - 200,00 | 0,80 | für den universellen Einsatz in Flachdach-, Steildach- und Fassadenkonstruktionen | Ja | Ja | 1400 | -50 bis 100 | ≤ 5 | https://cdn.ais-online.de/m2/72/64972/images/30/45970030px3081x1300.jpg
purenit® Kleinformat 15mm | 4030075798713 | 179871 | DAA, DAD, DEO, DI, DZ, WAA, WAB, WH, WI | Platte | Hartschaum, Polyurethan (PUR) | 800,00 - 1.220,00 | 1.200,00 - 2.440,00 | 10,00 - 80,00 | E | diffusionsoffen | gerade | beidseitig | 0,08 - 0,09 | 7,10 | 250,00 | 0,08 - 0,09 | 0,08 - 0,64 | 1,00 - 3,94 | 0,11 - 0,86 | 0,08 - 0,09 | 40,00 - 200,00 | 0,80 | für den universellen Einsatz in Flachdach-, Steildach- und Fassadenkonstruktionen | Ja | Ja | 1400 | -50 bis 100 | ≤ 5 | https://cdn.ais-online.de/m2/72/64972/images/30/45970030px3081x1300.jpg
purenit® Kleinformat 20mm | 4030075798911 | 179891 | DAA, DAD, DEO, DI, DZ, WAA, WAB, WH, WI | Platte | Hartschaum, Polyurethan (PUR) | 800,00 - 1.220,00 | 1.200,00 - 2.440,00 | 10,00 - 80,00 | E | diffusionsoffen | gerade | beidseitig | 0,08 - 0,09 | 7,10 | 250,00 | 0,08 - 0,09 | 0,08 - 0,64 | 1,00 - 3,94 | 0,11 - 0,86 | 0,08 - 0,09 | 40,00 - 200,00 | 0,80 | für den universellen Einsatz in Flachdach-, Steildach- und Fassadenkonstruktionen | Ja | Ja | 1400 | -50 bis 100 | ≤ 5 | https://cdn.ais-online.de/m2/72/64972/images/30/45970030px3081x1300.jpg
purenit® Kleinformat 24mm | 4030075798690 | 179869 | DAA, DAD, DEO, DI, DZ, WAA, WAB, WH, WI | Platte | Hartschaum, Polyurethan (PUR) | 800,00 - 1.220,00 | 1.200,00 - 2.440,00 | 10,00 - 80,00 | E | diffusionsoffen | gerade | beidseitig | 0,08 - 0,09 | 7,10 | 250,00 | 0,08 - 0,09 | 0,08 - 0,64 | 1,00 - 3,94 | 0,11 - 0,86 | 0,08 - 0,09 | 40,00 - 200,00 | 0,80 | für den universellen Einsatz in Flachdach-, Steildach- und Fassadenkonstruktionen | Ja | Ja | 1400 | -50 bis 100 | ≤ 5 | https://cdn.ais-online.de/m2/72/64972/images/30/45970030px3081x1300.jpg
purenit® Kleinformat 25mm | 4030075799314 | 179931 | DAA, DAD, DEO, DI, DZ, WAA, WAB, WH, WI | Platte | Hartschaum, Polyurethan (PUR) | 800,00 - 1.220,00 | 1.200,00 - 2.440,00 | 10,00 - 80,00 | E | diffusionsoffen | gerade | beidseitig | 0,08 - 0,09 | 7,10 | 250,00 | 0,08 - 0,09 | 0,08 - 0,64 | 1,00 - 3,94 | 0,11 - 0,86 | 0,08 - 0,09 | 40,00 - 200,00 | 0,80 | für den universellen Einsatz in Flachdach-, Steildach- und Fassadenkonstruktionen | Ja | Ja | 1400 | -50 bis 100 | ≤ 5 | https://cdn.ais-online.de/m2/72/64972/images/30/45970030px3081x1300.jpg
purenit® Kleinformat 30mm | 4030075798706 | 179870 | DAA, DAD, DEO, DI, DZ, WAA, WAB, WH, WI | Platte | Hartschaum, Polyurethan (PUR) | 800,00 - 1.220,00 | 1.200,00 - 2.440,00 | 10,00 - 80,00 | E | diffusionsoffen | gerade | beidseitig | 0,08 - 0,09 | 7,10 | 250,00 | 0,08 - 0,09 | 0,08 - 0,64 | 1,00 - 3,94 | 0,11 - 0,86 | 0,08 - 0,09 | 40,00 - 200,00 | 0,80 | für den universellen Einsatz in Flachdach-, Steildach- und Fassadenkonstruktionen | Ja | Ja | 1400 | -50 bis 100 | ≤ 5 | https://cdn.ais-online.de/m2/72/64972/images/30/45970030px3081x1300.jpg
purenit® Kleinformat 40mm | 4030075736685 | 173668 | DAA, DAD, DEO, DI, DZ, WAA, WAB, WH, WI | Platte | Hartschaum, Polyurethan (PUR) | 800,00 - 1.220,00 | 1.200,00 - 2.440,00 | 10,00 - 80,00 | E | diffusionsoffen | gerade | beidseitig | 0,08 - 0,09 | 7,10 | 250,00 | 0,08 - 0,09 | 0,08 - 0,64 | 1,00 - 3,94 | 0,11 - 0,86 | 0,08 - 0,09 | 40,00 - 200,00 | 0,80 | für den universellen Einsatz in Flachdach-, Steildach- und Fassadenkonstruktionen | Ja | Ja | 1400 | -50 bis 100 | ≤ 5 | https://cdn.ais-online.de/m2/72/64972/images/30/45970030px3081x1300.jpg
purenit® Kleinformat 50mm | 4030075771815 | 177181 | DAA, DAD, DEO, DI, DZ, WAA, WAB, WH, WI | Platte | Hartschaum, Polyurethan (PUR) | 800,00 - 1.220,00 | 1.200,00 - 2.440,00 | 10,00 - 80,00 | E | diffusionsoffen | gerade | beidseitig | 0,08 - 0,09 | 7,10 | 250,00 | 0,08 - 0,09 | 0,08 - 0,64 | 1,00 - 3,94 | 0,11 - 0,86 | 0,08 - 0,09 | 40,00 - 200,00 | 0,80 | für den universellen Einsatz in Flachdach-, Steildach- und Fassadenkonstruktionen | Ja | Ja | 1400 | -50 bis 100 | ≤ 5 | https://cdn.ais-online.de/m2/72/64972/images/30/45970030px3081x1300.jpg
purenit® Kleinformat 60mm | 4030075736692 | 173669 | DAA, DAD, DEO, DI, DZ, WAA, WAB, WH, WI | Platte | Hartschaum, Polyurethan (PUR) | 800,00 - 1.220,00 | 1.200,00 - 2.440,00 | 10,00 - 80,00 | E | diffusionsoffen | gerade | beidseitig | 0,08 - 0,09 | 7,10 | 250,00 | 0,08 - 0,09 | 0,08 - 0,64 | 1,00 - 3,94 | 0,11 - 0,86 | 0,08 - 0,09 | 40,00 - 200,00 | 0,80 | für den universellen Einsatz in Flachdach-, Steildach- und Fassadenkonstruktionen | Ja | Ja | 1400 | -50 bis 100 | ≤ 5 | https://cdn.ais-online.de/m2/72/64972/images/30/45970030px3081x1300.jpg
purenit® Kleinformat 70mm | 4030075799215 | 179921 | DAA, DAD, DEO, DI, DZ, WAA, WAB, WH, WI | Platte | Hartschaum, Polyurethan (PUR) | 800,00 - 1.220,00 | 1.200,00 - 2.440,00 | 10,00 - 80,00 | E | diffusionsoffen | gerade | beidseitig | 0,08 - 0,09 | 7,10 | 250,00 | 0,08 - 0,09 | 0,08 - 0,64 | 1,00 - 3,94 | 0,11 - 0,86 | 0,08 - 0,09 | 40,00 - 200,00 | 0,80 | für den universellen Einsatz in Flachdach-, Steildach- und Fassadenkonstruktionen | Ja | Ja | 1400 | -50 bis 100 | ≤ 5 | https://cdn.ais-online.de/m2/72/64972/images/30/45970030px3081x1300.jpg
purenit® Kleinformat 80mm | 4030075799222 | 179922 | DAA, DAD, DEO, DI, DZ, WAA, WAB, WH, WI | Platte | Hartschaum, Polyurethan (PUR) | 800,00 - 1.220,00 | 1.200,00 - 2.440,00 | 10,00 - 80,00 | E | diffusionsoffen | gerade | beidseitig | 0,08 - 0,09 | 7,10 | 250,00 | 0,08 - 0,09 | 0,08 - 0,64 | 1,00 - 3,94 | 0,11 - 0,86 | 0,08 - 0,09 | 40,00 - 200,00 | 0,80 | für den universellen Einsatz in Flachdach-, Steildach- und Fassadenkonstruktionen | Ja | Ja | 1400 | -50 bis 100 | ≤ 5 | https://cdn.ais-online.de/m2/72/64972/images/30/45970030px3081x1300.jpg
Purenit MD550, 2440x1220x10.0mm | 4030075136003 | 113600 | DAA, DAD, DEO, DI, DZ, WAA, WAB, WH, WI | Platte | Hartschaum, Polyurethan (PUR) | 800,00 - 1.220,00 | 1.200,00 - 2.440,00 | 10,00 - 80,00 | E | diffusionsoffen | gerade | beidseitig | 0,08 - 0,09 | 7,10 | 250,00 | 0,08 - 0,09 | 0,08 - 0,64 | 1,00 - 3,94 | 0,11 - 0,86 | 0,08 - 0,09 | 40,00 - 200,00 | 0,80 | für den universellen Einsatz in Flachdach-, Steildach- und Fassadenkonstruktionen | Ja | Ja | 1400 | -50 bis 100 | ≤ 5 | https://cdn.ais-online.de/m2/72/64972/images/30/45970030px3081x1300.jpg
Purenit MD550, 2440x1220x15.0mm | 4030075136027 | 113602 | DAA, DAD, DEO, DI, DZ, WAA, WAB, WH, WI | Platte | Hartschaum, Polyurethan (PUR) | 800,00 - 1.220,00 | 1.200,00 - 2.440,00 | 10,00 - 80,00 | E | diffusionsoffen | gerade | beidseitig | 0,08 - 0,09 | 7,10 | 250,00 | 0,08 - 0,09 | 0,08 - 0,64 | 1,00 - 3,94 | 0,11 - 0,86 | 0,08 - 0,09 | 40,00 - 200,00 | 0,80 | für den universellen Einsatz in Flachdach-, Steildach- und Fassadenkonstruktionen | Ja | Ja | 1400 | -50 bis 100 | ≤ 5 | https://cdn.ais-online.de/m2/72/64972/images/30/45970030px3081x1300.jpg
Purenit MD550, 2440x1220x20.0mm | 4030075136058 | 113605 | DAA, DAD, DEO, DI, DZ, WAA, WAB, WH, WI | Platte | Hartschaum, Polyurethan (PUR) | 800,00 - 1.220,00 | 1.200,00 - 2.440,00 | 10,00 - 80,00 | E | diffusionsoffen | gerade | beidseitig | 0,08 - 0,09 | 7,10 | 250,00 | 0,08 - 0,09 | 0,08 - 0,64 | 1,00 - 3,94 | 0,11 - 0,86 | 0,08 - 0,09 | 40,00 - 200,00 | 0,80 | für den universellen Einsatz in Flachdach-, Steildach- und Fassadenkonstruktionen | Ja | Ja | 1400 | -50 bis 100 | ≤ 5 | https://cdn.ais-online.de/m2/72/64972/images/30/45970030px3081x1300.jpg
Purenit MD550, 2440x1220x25.0mm | 4030075136072 | 113607 | DAA, DAD, DEO, DI, DZ, WAA, WAB, WH, WI | Platte | Hartschaum, Polyurethan (PUR) | 800,00 - 1.220,00 | 1.200,00 - 2.440,00 | 10,00 - 80,00 | E | diffusionsoffen | gerade | beidseitig | 0,08 - 0,09 | 7,10 | 250,00 | 0,08 - 0,09 | 0,08 - 0,64 | 1,00 - 3,94 | 0,11 - 0,86 | 0,08 - 0,09 | 40,00 - 200,00 | 0,80 | für den universellen Einsatz in Flachdach-, Steildach- und Fassadenkonstruktionen | Ja | Ja | 1400 | -50 bis 100 | ≤ 5 | https://cdn.ais-online.de/m2/72/64972/images/30/45970030px3081x1300.jpg
Purenit MD550, 2440x1220x30.0mm | 4030075136102 | 113610 | DAA, DAD, DEO, DI, DZ, WAA, WAB, WH, WI | Platte | Hartschaum, Polyurethan (PUR) | 800,00 - 1.220,00 | 1.200,00 - 2.440,00 | 10,00 - 80,00 | E | diffusionsoffen | gerade | beidseitig | 0,08 - 0,09 | 7,10 | 250,00 | 0,08 - 0,09 | 0,08 - 0,64 | 1,00 - 3,94 | 0,11 - 0,86 | 0,08 - 0,09 | 40,00 - 200,00 | 0,80 | für den universellen Einsatz in Flachdach-, Steildach- und Fassadenkonstruktionen | Ja | Ja | 1400 | -50 bis 100 | ≤ 5 | https://cdn.ais-online.de/m2/72/64972/images/30/45970030px3081x1300.jpg
Purenit MD550, 2440x1220x40.0mm | 4030075136157 | 113615 | DAA, DAD, DEO, DI, DZ, WAA, WAB, WH, WI | Platte | Hartschaum, Polyurethan (PUR) | 800,00 - 1.220,00 | 1.200,00 - 2.440,00 | 10,00 - 80,00 | E | diffusionsoffen | gerade | beidseitig | 0,08 - 0,09 | 7,10 | 250,00 | 0,08 - 0,09 | 0,08 - 0,64 | 1,00 - 3,94 | 0,11 - 0,86 | 0,08 - 0,09 | 40,00 - 200,00 | 0,80 | für den universellen Einsatz in Flachdach-, Steildach- und Fassadenkonstruktionen | Ja | Ja | 1400 | -50 bis 100 | ≤ 5 | https://cdn.ais-online.de/m2/72/64972/images/30/45970030px3081x1300.jpg
Purenit MD550, 2440x1220x50.0mm | 4030075126202 | 112620 | DAA, DAD, DEO, DI, DZ, WAA, WAB, WH, WI | Platte | Hartschaum, Polyurethan (PUR) | 800,00 - 1.220,00 | 1.200,00 - 2.440,00 | 10,00 - 80,00 | E | diffusionsoffen | gerade | beidseitig | 0,08 - 0,09 | 7,10 | 250,00 | 0,08 - 0,09 | 0,08 - 0,64 | 1,00 - 3,94 | 0,11 - 0,86 | 0,08 - 0,09 | 40,00 - 200,00 | 0,80 | für den universellen Einsatz in Flachdach-, Steildach- und Fassadenkonstruktionen | Ja | Ja | 1400 | -50 bis 100 | ≤ 5 | https://cdn.ais-online.de/m2/72/64972/images/30/45970030px3081x1300.jpg
Purenit MD550, 2440x1220x60.0mm | 4030075126257 | 112625 | DAA, DAD, DEO, DI, DZ, WAA, WAB, WH, WI | Platte | Hartschaum, Polyurethan (PUR) | 800,00 - 1.220,00 | 1.200,00 - 2.440,00 | 10,00 - 80,00 | E | diffusionsoffen | gerade | beidseitig | 0,08 - 0,09 | 7,10 | 250,00 | 0,08 - 0,09 | 0,08 - 0,64 | 1,00 - 3,94 | 0,11 - 0,86 | 0,08 - 0,09 | 40,00 - 200,00 | 0,80 | für den universellen Einsatz in Flachdach-, Steildach- und Fassadenkonstruktionen | Ja | Ja | 1400 | -50 bis 100 | ≤ 5 | https://cdn.ais-online.de/m2/72/64972/images/30/45970030px3081x1300.jpg
powered by Heinze