## Randers Tegl
Randers Tegl
Name | HAN | Art Formziegel | Farbton | Format | Oberfläche | Werkstoff | Breite (mm) | Länge (mm) | Deckbreite (mm) | Decklänge (mm) | Bilder
Laumans First-Endziegel 1003 #21 grau | 99780352 | First-Ziegel | grau | Ganzer Ziegel | engobiert | Ton | 275,00 | 410,00 | 205,00 | 365,00 | https://cdn.ais-online.de/m2/12/61012/images/18/42903618px960x722.jpg
powered by Heinze