## Randers Tegl
Randers Tegl
Name | GTIN | HAN | Farbton | Format | Oberfläche | Produkt | Werkstoff | Breite (mm) | Höhe (mm) | Länge (mm) | Brandverhalten | Gehalt aktiv löslicher Salze | Druckfestigkeit (N/mm²) | Rohdichte (kg/m³) | Bilder
Randers Tegl Vormauerziegel Fusion |  |  | beige, braun, gelb, grau, rosa, rot, weiß | NF | wasserstrich | Vormauer-Vollziegel VMz | Ziegel | 108,00 - 115,00 | 54,00 - 71,00 | 228,00 - 240,00 | A1 | S2 | 26,00 - 37,00 | 1.700,00 - 1.950,00 | https://cdn.ais-online.de/m2/12/61012/images/47/48433847px1431x954.jpg https://cdn.ais-online.de/m2/12/61012/images/45/48433845px1431x954.jpg https://cdn.ais-online.de/m2/12/61012/images/42/47139042px1920x1080.webp https://cdn.ais-online.de/m2/12/61012/images/49/48433849px7296x4847.webp https://cdn.ais-online.de/m2/12/61012/images/51/48433851px340x217.webp https://cdn.ais-online.de/m2/12/61012/images/53/48433853px340x213.webp
RT 570 Fusion, DK-NF Wasserstrichziegel Gelb und sandfarben | 7340035817505 | 35700000 | beige, braun, gelb, grau, rosa, rot, weiß | NF | wasserstrich | Vormauer-Vollziegel VMz | Ziegel | 108,00 - 115,00 | 54,00 - 71,00 | 228,00 - 240,00 | A1 | S2 | 26,00 - 37,00 | 1.700,00 - 1.950,00 | https://cdn.ais-online.de/m2/12/61012/images/45/48433845px1431x954.jpg
RT 571 Fusion, DK-NF Wasserstrichziegel Rot | 7340035817512 | 35710000 | beige, braun, gelb, grau, rosa, rot, weiß | NF | wasserstrich | Vormauer-Vollziegel VMz | Ziegel | 108,00 - 115,00 | 54,00 - 71,00 | 228,00 - 240,00 | A1 | S2 | 26,00 - 37,00 | 1.700,00 - 1.950,00 | https://cdn.ais-online.de/m2/12/61012/images/47/48433847px1431x954.jpg
RT 572 Fusion, DK-NF Wasserstrichziegel Dunkelrosa und bräunlicher | 7340035817529 | 35720000 | beige, braun, gelb, grau, rosa, rot, weiß | NF | wasserstrich | Vormauer-Vollziegel VMz | Ziegel | 108,00 - 115,00 | 54,00 - 71,00 | 228,00 - 240,00 | A1 | S2 | 26,00 - 37,00 | 1.700,00 - 1.950,00 | https://cdn.ais-online.de/m2/12/61012/images/42/47139042px1920x1080.webp
RT 573 Fusion, DK-NF Wasserstrichziegel Gelber mit Farbspiel, aufgebr. Kohle | 7340035817536 | 35730000 | beige, braun, gelb, grau, rosa, rot, weiß | NF | wasserstrich | Vormauer-Vollziegel VMz | Ziegel | 108,00 - 115,00 | 54,00 - 71,00 | 228,00 - 240,00 | A1 | S2 | 26,00 - 37,00 | 1.700,00 - 1.950,00 | https://cdn.ais-online.de/m2/12/61012/images/42/47139042px1920x1080.webp
RT 574 Fusion, DK-NF Wasserstrichziegel Farbspiel |  | 35740000 | beige, braun, gelb, grau, rosa, rot, weiß | NF | wasserstrich | Vormauer-Vollziegel VMz | Ziegel | 108,00 - 115,00 | 54,00 - 71,00 | 228,00 - 240,00 | A1 | S2 | 26,00 - 37,00 | 1.700,00 - 1.950,00 | https://cdn.ais-online.de/m2/12/61012/images/42/47139042px1920x1080.webp
RT 575 Fusion, DK-NF Wasserstrichziegel Farbspiel | 7340035818779 | 35750000 | beige, braun, gelb, grau, rosa, rot, weiß | NF | wasserstrich | Vormauer-Vollziegel VMz | Ziegel | 108,00 - 115,00 | 54,00 - 71,00 | 228,00 - 240,00 | A1 | S2 | 26,00 - 37,00 | 1.700,00 - 1.950,00 | https://cdn.ais-online.de/m2/12/61012/images/42/47139042px1920x1080.webp
RT 576 Fusion, DK-NF Wasserstrichziegel | 7340035836070 | 35760000 | beige, braun, gelb, grau, rosa, rot, weiß | NF | wasserstrich | Vormauer-Vollziegel VMz | Ziegel | 108,00 - 115,00 | 54,00 - 71,00 | 228,00 - 240,00 | A1 | S2 | 26,00 - 37,00 | 1.700,00 - 1.950,00 | https://cdn.ais-online.de/m2/12/61012/images/49/48433849px7296x4847.webp
RT 578 Fusion, DK-NF Wasserstrichziegel | 7340035836087 | 35780000 | beige, braun, gelb, grau, rosa, rot, weiß | NF | wasserstrich | Vormauer-Vollziegel VMz | Ziegel | 108,00 - 115,00 | 54,00 - 71,00 | 228,00 - 240,00 | A1 | S2 | 26,00 - 37,00 | 1.700,00 - 1.950,00 | https://cdn.ais-online.de/m2/12/61012/images/51/48433851px340x217.webp
RT 579 Fusion, DK-NF Wasserstrichziegel | 7340035836094 | 35790000 | beige, braun, gelb, grau, rosa, rot, weiß | NF | wasserstrich | Vormauer-Vollziegel VMz | Ziegel | 108,00 - 115,00 | 54,00 - 71,00 | 228,00 - 240,00 | A1 | S2 | 26,00 - 37,00 | 1.700,00 - 1.950,00 | https://cdn.ais-online.de/m2/12/61012/images/53/48433853px340x213.webp
powered by Heinze