## Randers Tegl
Randers Tegl
Name | GTIN | HAN | Farbton | Format | Oberfläche | Produkt | Werkstoff | Breite (mm) | Höhe (mm) | Länge (mm) | Brandverhalten | Gehalt aktiv löslicher Salze | Druckfestigkeit (N/mm²) | Rohdichte (kg/m³) | Bilder
Randers Tegl Vormauerziegel Innova |  |  | blau, grau, rot, schwarz | NF | genarbt, glatt | Vormauer-Vollziegel VMz | Ziegel | 108,00 - 115,00 | 54,00 - 71,00 | 228,00 - 240,00 | A1 | S2 | 27,00 - 45,00 | 1.500,00 - 2.050,00 | https://cdn.ais-online.de/m2/12/61012/images/29/48433929px370x289.jpg https://cdn.ais-online.de/m2/12/61012/images/27/48433927px370x271.jpg https://cdn.ais-online.de/m2/12/61012/images/42/47139042px1920x1080.webp https://cdn.ais-online.de/m2/12/61012/images/25/48433925px6274x7603.jpg https://cdn.ais-online.de/m2/12/61012/images/91/48433891px1134x575.jpg
RT 601 Innova, DK-NF Strangpressziegel VHLz schwarz rustikal | 7340035812852 | 56010001 | blau, grau, rot, schwarz | NF | genarbt, glatt | Vormauer-Vollziegel VMz | Ziegel | 108,00 - 115,00 | 54,00 - 71,00 | 228,00 - 240,00 | A1 | S2 | 27,00 - 45,00 | 1.500,00 - 2.050,00 | https://cdn.ais-online.de/m2/12/61012/images/25/48433925px6274x7603.jpg
RT 601 Innova, DK-NF Strangpressziegel Voll schwarz rustikal | 7340035812869 | 56010002 | blau, grau, rot, schwarz | NF | genarbt, glatt | Vormauer-Vollziegel VMz | Ziegel | 108,00 - 115,00 | 54,00 - 71,00 | 228,00 - 240,00 | A1 | S2 | 27,00 - 45,00 | 1.500,00 - 2.050,00 | https://cdn.ais-online.de/m2/12/61012/images/25/48433925px6274x7603.jpg
RT 602 Innova, DK-NF Strangpressziegel VHLz schwarz/grau rustikal | 7340035814474 | 56020001 | blau, grau, rot, schwarz | NF | genarbt, glatt | Vormauer-Vollziegel VMz | Ziegel | 108,00 - 115,00 | 54,00 - 71,00 | 228,00 - 240,00 | A1 | S2 | 27,00 - 45,00 | 1.500,00 - 2.050,00 | https://cdn.ais-online.de/m2/12/61012/images/27/48433927px370x271.jpg
RT 602 Innova, DK-NF Strangpressziegel Voll schwarz/grau rustikal | 7340035814481 | 56020002 | blau, grau, rot, schwarz | NF | genarbt, glatt | Vormauer-Vollziegel VMz | Ziegel | 108,00 - 115,00 | 54,00 - 71,00 | 228,00 - 240,00 | A1 | S2 | 27,00 - 45,00 | 1.500,00 - 2.050,00 | https://cdn.ais-online.de/m2/12/61012/images/27/48433927px370x271.jpg
RT 603 Innova, DK-NF Strangpressziegel VHLz grau rustikal | 7340035815457 | 56030001 | blau, grau, rot, schwarz | NF | genarbt, glatt | Vormauer-Vollziegel VMz | Ziegel | 108,00 - 115,00 | 54,00 - 71,00 | 228,00 - 240,00 | A1 | S2 | 27,00 - 45,00 | 1.500,00 - 2.050,00 | https://cdn.ais-online.de/m2/12/61012/images/29/48433929px370x289.jpg
RT 603 Innova, DK-NF Strangpressziegel Voll grau rustikal | 7340035815464 | 56030002 | blau, grau, rot, schwarz | NF | genarbt, glatt | Vormauer-Vollziegel VMz | Ziegel | 108,00 - 115,00 | 54,00 - 71,00 | 228,00 - 240,00 | A1 | S2 | 27,00 - 45,00 | 1.500,00 - 2.050,00 | https://cdn.ais-online.de/m2/12/61012/images/29/48433929px370x289.jpg
RT 612 Innova, DE-NF rotbunt Kohle VHLz | 7340035819165 | 46124001 | blau, grau, rot, schwarz | NF | genarbt, glatt | Vormauer-Vollziegel VMz | Ziegel | 108,00 - 115,00 | 54,00 - 71,00 | 228,00 - 240,00 | A1 | S2 | 27,00 - 45,00 | 1.500,00 - 2.050,00 | https://cdn.ais-online.de/m2/12/61012/images/91/48433891px1134x575.jpg
RT 612 Innova, DE-NF rotbunt Kohle Voll |  | 46124002 | blau, grau, rot, schwarz | NF | genarbt, glatt | Vormauer-Vollziegel VMz | Ziegel | 108,00 - 115,00 | 54,00 - 71,00 | 228,00 - 240,00 | A1 | S2 | 27,00 - 45,00 | 1.500,00 - 2.050,00 | https://cdn.ais-online.de/m2/12/61012/images/42/47139042px1920x1080.webp
powered by Heinze