## Randers Tegl
Randers Tegl
Name | GTIN | HAN | Farbton | Oberfläche | Produkt | Werkstoff | Breite (mm) | Höhe (mm) | Länge (mm) | Brandverhalten | Gehalt aktiv löslicher Salze | Druckfestigkeit (N/mm²) | Rohdichte (kg/m³) | Bilder
RT 163 Ultima Wasserstrichziegel grau | 7340035830870 | 31630100 | grau | wasserstrich | Vormauer-Vollziegel VMz | Ziegel | 108,00 | 38,00 | 468,00 | A1 | S2 | 60,00 | 2.000,00 | https://cdn.ais-online.de/m2/12/61012/images/61/48433761px670x810.jpg
powered by Heinze