## Randers Tegl
Randers Tegl
Name | GTIN | HAN | Farbton | Oberfläche | Produkt | Werkstoff | Breite (mm) | Höhe (mm) | Länge (mm) | Brandverhalten | Gehalt aktiv löslicher Salze | Druckfestigkeit (N/mm²) | Rohdichte (kg/m³) | Bilder
RT 164 Ultima Wasserstrichziegel rot | 7340035831082 | 31640100 | rot | wasserstrich | Vormauer-Vollziegel VMz | Ziegel | 108,00 | 38,00 | 468,00 | A1 | S2 | 23,00 | 1.800,00 | https://cdn.ais-online.de/m2/12/61012/images/63/48433763px4933x4115.jpg
powered by Heinze