## Randers Tegl
Randers Tegl
Name | GTIN | HAN | Farbton | Format | Oberfläche | Produkt | Werkstoff | Breite (mm) | Höhe (mm) | Länge (mm) | Brandverhalten | Gehalt aktiv löslicher Salze | Druckfestigkeit (N/mm²) | Rohdichte (kg/m³) | Bilder
RT 207 Classica, DK-NF Wasserstrichziegel gelb | 7340035817284 | 42070000 | gelb | NF | wasserstrich | Vormauer-Vollziegel VMz | Ziegel | 108,00 | 54,00 | 228,00 | A1 | S2 | 20,00 | 1.700,00 | https://cdn.ais-online.de/m2/12/61012/images/55/48433855px732x887.jpg
powered by Heinze