## Randers Tegl
Randers Tegl
Name | HAN | Farbton | Format | Oberfläche | Produkt | Werkstoff | Breite (mm) | Höhe (mm) | Länge (mm) | Brandverhalten | Gehalt aktiv löslicher Salze | Druckfestigkeit (N/mm²) | Rohdichte (kg/m³) | Bilder
RT 207 Classica, UK-NF Wasserstrichziegel gelb | 42075000 | gelb | NF | wasserstrich | Vormauer-Vollziegel VMz | Ziegel | 103,00 | 65,00 | 215,00 | A1 | S2 | 20,00 | 1.650,00 | https://cdn.ais-online.de/m2/12/61012/images/42/47139042px1920x1080.webp
powered by Heinze