## Randers Tegl
Randers Tegl
Name | GTIN | HAN | Farbton | Format | Oberfläche | Produkt | Werkstoff | Breite (mm) | Höhe (mm) | Länge (mm) | Brandverhalten | Gehalt aktiv löslicher Salze | Druckfestigkeit (N/mm²) | Rohdichte (kg/m³) | Bilder
RT 433 Classica, DE-RF Wasserstrichziegel Nordsee | 7340035832201 | 44334200 | beige | RF | wasserstrich | Vormauer-Vollziegel VMz | Ziegel | 120,00 | 65,00 | 250,00 | A1 | S2 | 20,00 | 1.800,00 | https://cdn.ais-online.de/m2/12/61012/images/42/47139042px1920x1080.webp
powered by Heinze