## Randers Tegl
Randers Tegl
Name | GTIN | HAN | Farbton | Format | Oberfläche | Produkt | Werkstoff | Breite (mm) | Höhe (mm) | Länge (mm) | Brandverhalten | Gehalt aktiv löslicher Salze | Druckfestigkeit (N/mm²) | Rohdichte (kg/m³) | Bilder
RT 444 Rustica, DE-HF Handformziegel rotbunt | 7340035800194 | 34444100 | braun, rot | HF | unbehandelt | Vormauer-Vollziegel VMz | Ziegel | 105,00 | 65,00 | 220,00 | A1 | S2 | 14,00 | 1.900,00 | https://cdn.ais-online.de/m2/12/61012/images/75/48433775px245x255.webp
powered by Heinze