## Randers Tegl
Randers Tegl
Name | GTIN | HAN | Farbton | Format | Oberfläche | Produkt | Werkstoff | Breite (mm) | Höhe (mm) | Länge (mm) | Brandverhalten | Gehalt aktiv löslicher Salze | Druckfestigkeit (N/mm²) | Rohdichte (kg/m³) | Bilder
RT 473 Prima Como, DE-NF Wasserstrichziegel grau | 7340035818823 | 54734000 | grau | NF | wasserstrich | Vormauer-Vollziegel VMz | Ziegel | 115,00 | 71,00 | 240,00 | A1 | S2 | 20,00 | 1.700,00 | https://cdn.ais-online.de/m2/12/61012/images/07/48433907px370x285.jpg
powered by Heinze