## Randers Tegl
Randers Tegl
Name | GTIN | HAN | Farbton | Format | Oberfläche | Produkt | Werkstoff | Breite (mm) | Höhe (mm) | Länge (mm) | Brandverhalten | Gehalt aktiv löslicher Salze | Druckfestigkeit (N/mm²) | Rohdichte (kg/m³) | Bilder
RT 532, DK-NF Wasserstrichziegel Spezialfarben, Villanova | 7340035800378 | 35320000 | nach Hersteller-Farbkarte | NF | wasserstrich | Vormauer-Vollziegel VMz | Ziegel | 108,00 | 54,00 | 228,00 | A1 | S2 | 33,00 | 1.750,00 | https://cdn.ais-online.de/m2/12/61012/images/97/48433797px245x255.webp
powered by Heinze