## Randers Tegl
Randers Tegl
Name | GTIN | HAN | Farbton | Format | Oberfläche | Produkt | Werkstoff | Breite (mm) | Höhe (mm) | Länge (mm) | Brandverhalten | Gehalt aktiv löslicher Salze | Druckfestigkeit (N/mm²) | Rohdichte (kg/m³) | Bilder
RT 534, DK-NF Wasserstrichziegel Spezialfarben, Parma | 7340035800385 | 35340000 | nach Hersteller-Farbkarte | NF | wasserstrich | Vormauer-Vollziegel VMz | Ziegel | 108,00 | 54,00 | 228,00 | A1 | S2 | 33,00 | 1.800,00 | https://cdn.ais-online.de/m2/12/61012/images/01/48433801px370x355.webp
powered by Heinze