## Randers Tegl
Randers Tegl
Name | GTIN | HAN | Farbton | Format | Oberfläche | Produkt | Werkstoff | Breite (mm) | Höhe (mm) | Länge (mm) | Brandverhalten | Gehalt aktiv löslicher Salze | Druckfestigkeit (N/mm²) | Rohdichte (kg/m³) | Bilder
RT 547, DE-NF Wasserstrichziegel Spezialfarben, Helios | 7340035817598 | 35474000 | nach Hersteller-Farbkarte | NF | wasserstrich | Vormauer-Vollziegel VMz | Ziegel | 115,00 | 71,00 | 240,00 | A1 | S2 | 25,00 | 1.800,00 | https://cdn.ais-online.de/m2/12/61012/images/15/48433815px1431x954.jpg
powered by Heinze