## Randers Tegl
Randers Tegl
Name | GTIN | HAN | Farbton | Format | Oberfläche | Produkt | Werkstoff | Breite (mm) | Höhe (mm) | Länge (mm) | Brandverhalten | Gehalt aktiv löslicher Salze | Druckfestigkeit (N/mm²) | Rohdichte (kg/m³) | Bilder
RT 563, DK-FF Wasserstrichziegel Spezialfarben, Metis | 7340035831167 | 35630500 | nach Hersteller-Farbkarte | FF | wasserstrich | Vormauer-Vollziegel VMz | Ziegel | 108,00 | 40,00 | 228,00 | A1 | S2 | 46,00 | 1.800,00 | https://cdn.ais-online.de/m2/12/61012/images/43/48433843px5311x3909.webp
powered by Heinze