## Randers Tegl
Randers Tegl
Name | GTIN | HAN | Farbton | Format | Oberfläche | Produkt | Werkstoff | Breite (mm) | Höhe (mm) | Länge (mm) | Brandverhalten | Gehalt aktiv löslicher Salze | Druckfestigkeit (N/mm²) | Rohdichte (kg/m³) | Bilder
RT 570 Fusion, DK-NF Wasserstrichziegel Gelb und sandfarben | 7340035817505 | 35700000 | beige, gelb | NF | wasserstrich | Vormauer-Vollziegel VMz | Ziegel | 108,00 | 54,00 | 228,00 | A1 | S2 | 26,00 | 1.700,00 | https://cdn.ais-online.de/m2/12/61012/images/45/48433845px1431x954.jpg
powered by Heinze