## Randers Tegl
Randers Tegl
Name | GTIN | HAN | Farbton | Format | Oberfläche | Produkt | Werkstoff | Breite (mm) | Höhe (mm) | Länge (mm) | Brandverhalten | Gehalt aktiv löslicher Salze | Druckfestigkeit (N/mm²) | Rohdichte (kg/m³) | Bilder
RT 602 Innova, DK-NF Strangpressziegel VHLz schwarz/grau rustikal | 7340035814474 | 56020001 | grau, schwarz | NF | genarbt | Vormauer-Vollziegel VMz | Ziegel | 108,00 | 54,00 | 228,00 | A1 | S2 | 27,00 | 1.600,00 | https://cdn.ais-online.de/m2/12/61012/images/27/48433927px370x271.jpg
powered by Heinze