## Randers Tegl
Randers Tegl
Name | GTIN | HAN | Farbton | Format | Oberfläche | Produkt | Werkstoff | Breite (mm) | Höhe (mm) | Länge (mm) | Brandverhalten | Gehalt aktiv löslicher Salze | Druckfestigkeit (N/mm²) | Rohdichte (kg/m³) | Bilder
RT 603 Innova, DK-NF Strangpressziegel Voll grau rustikal | 7340035815464 | 56030002 | grau | NF | glatt | Vormauer-Vollziegel VMz | Ziegel | 108,00 | 54,00 | 228,00 | A1 | S2 | 40,00 | 2.050,00 | https://cdn.ais-online.de/m2/12/61012/images/29/48433929px370x289.jpg
powered by Heinze