## Randers Tegl
Randers Tegl
Name | GTIN | HAN | Farbton | Format | Oberfläche | Produkt | Werkstoff | Breite (mm) | Höhe (mm) | Länge (mm) | Brandverhalten | Gehalt aktiv löslicher Salze | Druckfestigkeit (N/mm²) | Rohdichte (kg/m³) | Bilder
RT 612 Innova, DE-NF rotbunt Kohle VHLz | 7340035819165 | 46124001 | blau, rot | NF | glatt | Vormauer-Vollziegel VMz | Ziegel | 115,00 | 71,00 | 240,00 | A1 | S2 | 35,00 | 1.500,00 | https://cdn.ais-online.de/m2/12/61012/images/91/48433891px1134x575.jpg
powered by Heinze