## Ravago Building Solutions Germ
Ravago Building Solutions Germany
Name | GTIN | HAN | Anwendungsgebiet Wärmedämmstoff | Ausführung | Farbton | Oberfläche | Produkt | Werkstoff | Breite (mm) | Länge (mm) | Stärke (mm) | Brandverhalten | Kantenausführung | Bemessungswert Wärmeleitfähigkeit (W/(m*K)) | Dichte (kg/m³) | Druckfestigkeit (N/mm²) | Nennwert der Wärmeleitfähigkeit (W/(m*K)) | Zugfestigkeit (N/mm²) | Frei von Fluor(chlor)kohlenwasserstoffen | Bilder
RAVATHERM XPS 250 PB Wärmedämmplatte | 4019803121559 | 1001102 | WAB, WAP, WI | Platte | blau | gefräst | Dämmplatte | Extrudiertes Polystyrol (XPS) | 600,00 | 1.250,00 | 20,00 | E | glatt | 0,03 | 33,00 | 0,25 | 0,03 | 0,20 | FCKW-frei ¦ HFCKW-frei ¦ HFKW-frei | https://cdn.ais-online.de/m2/33/63833/images/39/46346839px886x886.jpg
powered by Heinze