## Ravago Building Solutions Germ
Ravago Building Solutions Germany
Name | GTIN | HAN | Anwendungsgebiet Wärmedämmstoff | Ausführung | Farbton | Oberfläche | Produkt | Werkstoff | Breite (mm) | Länge (mm) | Stärke (mm) | Brandverhalten | Druckbelastbarkeitsstufe | Kantenausführung | Bemessungswert Wärmeleitfähigkeit (W/(m*K)) | Dichte (kg/m³) | Druckfestigkeit (N/mm²) | Nennwert der Wärmeleitfähigkeit (W/(m*K)) | Frei von Fluor(chlor)kohlenwasserstoffen | Bilder
RAVATHERM XPS 300 SL Wärmedämmplatte |  |  | DAA, DAD, DEO, DUK, PB, PW, WAB, WZ | Platte | blau | glatt | Dämmplatte | Extrudiertes Polystyrol (XPS) | 600,00 | 1.250,00 | 30,00 - 200,00 | E | dh - hohe Druckbelastbarkeit | Stufenfalz | 0,03 - 0,04 | 33,00 | 0,30 | 0,03 - 0,04 | FCKW-frei ¦ HFCKW-frei ¦ HFKW-frei | https://cdn.ais-online.de/m2/33/63833/images/49/46346849px1200x900.jpg
RAVATHERM XPS 300 SL, 030x0600x1250 mm | 4019803107706 | 111101 | DAA, DAD, DEO, DUK, PB, PW, WAB, WZ | Platte | blau | glatt | Dämmplatte | Extrudiertes Polystyrol (XPS) | 600,00 | 1.250,00 | 30,00 - 200,00 | E | dh - hohe Druckbelastbarkeit | Stufenfalz | 0,03 - 0,04 | 33,00 | 0,30 | 0,03 - 0,04 | FCKW-frei ¦ HFCKW-frei ¦ HFKW-frei | https://cdn.ais-online.de/m2/33/63833/images/49/46346849px1200x900.jpg
RAVATHERM XPS 300 SL, 040x0600x1250 mm | 4019803107713 | 111102 | DAA, DAD, DEO, DUK, PB, PW, WAB, WZ | Platte | blau | glatt | Dämmplatte | Extrudiertes Polystyrol (XPS) | 600,00 | 1.250,00 | 30,00 - 200,00 | E | dh - hohe Druckbelastbarkeit | Stufenfalz | 0,03 - 0,04 | 33,00 | 0,30 | 0,03 - 0,04 | FCKW-frei ¦ HFCKW-frei ¦ HFKW-frei | https://cdn.ais-online.de/m2/33/63833/images/49/46346849px1200x900.jpg
RAVATHERM XPS 300 SL, 050x0600x1250 mm | 4019803107720 | 111103 | DAA, DAD, DEO, DUK, PB, PW, WAB, WZ | Platte | blau | glatt | Dämmplatte | Extrudiertes Polystyrol (XPS) | 600,00 | 1.250,00 | 30,00 - 200,00 | E | dh - hohe Druckbelastbarkeit | Stufenfalz | 0,03 - 0,04 | 33,00 | 0,30 | 0,03 - 0,04 | FCKW-frei ¦ HFCKW-frei ¦ HFKW-frei | https://cdn.ais-online.de/m2/33/63833/images/49/46346849px1200x900.jpg
RAVATHERM XPS 300 SL, 060x0600x1250 mm | 4019803107737 | 111104 | DAA, DAD, DEO, DUK, PB, PW, WAB, WZ | Platte | blau | glatt | Dämmplatte | Extrudiertes Polystyrol (XPS) | 600,00 | 1.250,00 | 30,00 - 200,00 | E | dh - hohe Druckbelastbarkeit | Stufenfalz | 0,03 - 0,04 | 33,00 | 0,30 | 0,03 - 0,04 | FCKW-frei ¦ HFCKW-frei ¦ HFKW-frei | https://cdn.ais-online.de/m2/33/63833/images/49/46346849px1200x900.jpg
RAVATHERM XPS 300 SL, 080x0600x1250 mm | 4019803107768 | 111107 | DAA, DAD, DEO, DUK, PB, PW, WAB, WZ | Platte | blau | glatt | Dämmplatte | Extrudiertes Polystyrol (XPS) | 600,00 | 1.250,00 | 30,00 - 200,00 | E | dh - hohe Druckbelastbarkeit | Stufenfalz | 0,03 - 0,04 | 33,00 | 0,30 | 0,03 - 0,04 | FCKW-frei ¦ HFCKW-frei ¦ HFKW-frei | https://cdn.ais-online.de/m2/33/63833/images/49/46346849px1200x900.jpg
RAVATHERM XPS 300 SL, 100x0600x1250 mm | 4019803107799 | 111110 | DAA, DAD, DEO, DUK, PB, PW, WAB, WZ | Platte | blau | glatt | Dämmplatte | Extrudiertes Polystyrol (XPS) | 600,00 | 1.250,00 | 30,00 - 200,00 | E | dh - hohe Druckbelastbarkeit | Stufenfalz | 0,03 - 0,04 | 33,00 | 0,30 | 0,03 - 0,04 | FCKW-frei ¦ HFCKW-frei ¦ HFKW-frei | https://cdn.ais-online.de/m2/33/63833/images/49/46346849px1200x900.jpg
RAVATHERM XPS 300 SL, 120x0600x1250 mm | 4019803107836 | 111114 | DAA, DAD, DEO, DUK, PB, PW, WAB, WZ | Platte | blau | glatt | Dämmplatte | Extrudiertes Polystyrol (XPS) | 600,00 | 1.250,00 | 30,00 - 200,00 | E | dh - hohe Druckbelastbarkeit | Stufenfalz | 0,03 - 0,04 | 33,00 | 0,30 | 0,03 - 0,04 | FCKW-frei ¦ HFCKW-frei ¦ HFKW-frei | https://cdn.ais-online.de/m2/33/63833/images/49/46346849px1200x900.jpg
RAVATHERM XPS 300 SL, 140x0600x1250 mm | 4019803119815 | 1000474 | DAA, DAD, DEO, DUK, PB, PW, WAB, WZ | Platte | blau | glatt | Dämmplatte | Extrudiertes Polystyrol (XPS) | 600,00 | 1.250,00 | 30,00 - 200,00 | E | dh - hohe Druckbelastbarkeit | Stufenfalz | 0,03 - 0,04 | 33,00 | 0,30 | 0,03 - 0,04 | FCKW-frei ¦ HFCKW-frei ¦ HFKW-frei | https://cdn.ais-online.de/m2/33/63833/images/49/46346849px1200x900.jpg
RAVATHERM XPS 300 SL, 160x0600x1250 mm | 4019803119822 | 1000475 | DAA, DAD, DEO, DUK, PB, PW, WAB, WZ | Platte | blau | glatt | Dämmplatte | Extrudiertes Polystyrol (XPS) | 600,00 | 1.250,00 | 30,00 - 200,00 | E | dh - hohe Druckbelastbarkeit | Stufenfalz | 0,03 - 0,04 | 33,00 | 0,30 | 0,03 - 0,04 | FCKW-frei ¦ HFCKW-frei ¦ HFKW-frei | https://cdn.ais-online.de/m2/33/63833/images/49/46346849px1200x900.jpg
RAVATHERM XPS 300 SL, 180x0600x1250 mm | 4019803119839 | 1000476 | DAA, DAD, DEO, DUK, PB, PW, WAB, WZ | Platte | blau | glatt | Dämmplatte | Extrudiertes Polystyrol (XPS) | 600,00 | 1.250,00 | 30,00 - 200,00 | E | dh - hohe Druckbelastbarkeit | Stufenfalz | 0,03 - 0,04 | 33,00 | 0,30 | 0,03 - 0,04 | FCKW-frei ¦ HFCKW-frei ¦ HFKW-frei | https://cdn.ais-online.de/m2/33/63833/images/49/46346849px1200x900.jpg
RAVATHERM XPS 300 SL, 200x0600x1250 mm | 4019803119846 | 1000477 | DAA, DAD, DEO, DUK, PB, PW, WAB, WZ | Platte | blau | glatt | Dämmplatte | Extrudiertes Polystyrol (XPS) | 600,00 | 1.250,00 | 30,00 - 200,00 | E | dh - hohe Druckbelastbarkeit | Stufenfalz | 0,03 - 0,04 | 33,00 | 0,30 | 0,03 - 0,04 | FCKW-frei ¦ HFCKW-frei ¦ HFKW-frei | https://cdn.ais-online.de/m2/33/63833/images/49/46346849px1200x900.jpg
powered by Heinze