## Ravago Building Solutions Germ
Ravago Building Solutions Germany
Name | GTIN | HAN | Anwendungsgebiet Wärmedämmstoff | Ausführung | Farbton | Oberfläche | Produkt | Werkstoff | Breite (mm) | Länge (mm) | Stärke (mm) | Brandverhalten | Kantenausführung | Bemessungswert Wärmeleitfähigkeit (W/(m*K)) | Dichte (kg/m³) | Druckfestigkeit (N/mm²) | Nennwert der Wärmeleitfähigkeit (W/(m*K)) | Frei von Fluor(chlor)kohlenwasserstoffen | Bilder
RAVATHERM XPS 300 ST B1, 080x0600x2500 mm | 4019803109618 | 111504 | DAD, DI | Platte | blau | glatt | Dämmplatte | Extrudiertes Polystyrol (XPS) | 600,00 | 2.500,00 | 80,00 | B1, E | Nut und Feder | 0,03 | 33,00 | 0,30 | 0,03 | FCKW-frei ¦ HFCKW-frei ¦ HFKW-frei | https://cdn.ais-online.de/m2/33/63833/images/45/46346845px1200x900.jpg
powered by Heinze