## Ravago Building Solutions Germ
Ravago Building Solutions Germany
Name | GTIN | HAN | Anwendungsgebiet Wärmedämmstoff | Ausführung | Farbton | Oberfläche | Produkt | Werkstoff | Breite (mm) | Länge (mm) | Stärke (mm) | Brandverhalten | Druckbelastbarkeitsstufe | Kantenausführung | Bemessungswert Wärmeleitfähigkeit (W/(m*K)) | Dichte (kg/m³) | Druckfestigkeit (N/mm²) | Nennwert der Wärmeleitfähigkeit (W/(m*K)) | Frei von Fluor(chlor)kohlenwasserstoffen | Bilder
RAVATHERM XPS 500 SL Wärmedämmplatte |  |  | DAA, DEO, DUK, PB, PW | Platte | blau | glatt | Dämmplatte | Extrudiertes Polystyrol (XPS) | 600,00 | 1.250,00 | 40,00 - 200,00 | E | ds - sehr hohe Druckbelastbarkeit | Stufenfalz | 0,04 | 40,00 | 0,50 | 0,03 - 0,04 | FCKW-frei ¦ HFCKW-frei ¦ HFKW-frei | https://cdn.ais-online.de/m2/33/63833/images/51/46346851px1200x900.jpg
RAVATHERM XPS 500 SL, 040x0600x1250 mm | 4019803107997 | 111901 | DAA, DEO, DUK, PB, PW | Platte | blau | glatt | Dämmplatte | Extrudiertes Polystyrol (XPS) | 600,00 | 1.250,00 | 40,00 - 200,00 | E | ds - sehr hohe Druckbelastbarkeit | Stufenfalz | 0,04 | 40,00 | 0,50 | 0,03 - 0,04 | FCKW-frei ¦ HFCKW-frei ¦ HFKW-frei | https://cdn.ais-online.de/m2/33/63833/images/51/46346851px1200x900.jpg
RAVATHERM XPS 500 SL, 050x0600x1250 mm | 4019803108000 | 111902 | DAA, DEO, DUK, PB, PW | Platte | blau | glatt | Dämmplatte | Extrudiertes Polystyrol (XPS) | 600,00 | 1.250,00 | 40,00 - 200,00 | E | ds - sehr hohe Druckbelastbarkeit | Stufenfalz | 0,04 | 40,00 | 0,50 | 0,03 - 0,04 | FCKW-frei ¦ HFCKW-frei ¦ HFKW-frei | https://cdn.ais-online.de/m2/33/63833/images/51/46346851px1200x900.jpg
RAVATHERM XPS 500 SL, 060x0600x1250 mm | 4019803108017 | 111903 | DAA, DEO, DUK, PB, PW | Platte | blau | glatt | Dämmplatte | Extrudiertes Polystyrol (XPS) | 600,00 | 1.250,00 | 40,00 - 200,00 | E | ds - sehr hohe Druckbelastbarkeit | Stufenfalz | 0,04 | 40,00 | 0,50 | 0,03 - 0,04 | FCKW-frei ¦ HFCKW-frei ¦ HFKW-frei | https://cdn.ais-online.de/m2/33/63833/images/51/46346851px1200x900.jpg
RAVATHERM XPS 500 SL, 080x0600x1250 mm | 4019803108024 | 111904 | DAA, DEO, DUK, PB, PW | Platte | blau | glatt | Dämmplatte | Extrudiertes Polystyrol (XPS) | 600,00 | 1.250,00 | 40,00 - 200,00 | E | ds - sehr hohe Druckbelastbarkeit | Stufenfalz | 0,04 | 40,00 | 0,50 | 0,03 - 0,04 | FCKW-frei ¦ HFCKW-frei ¦ HFKW-frei | https://cdn.ais-online.de/m2/33/63833/images/51/46346851px1200x900.jpg
RAVATHERM XPS 500 SL, 100x0600x1250 mm | 4019803108048 | 111906 | DAA, DEO, DUK, PB, PW | Platte | blau | glatt | Dämmplatte | Extrudiertes Polystyrol (XPS) | 600,00 | 1.250,00 | 40,00 - 200,00 | E | ds - sehr hohe Druckbelastbarkeit | Stufenfalz | 0,04 | 40,00 | 0,50 | 0,03 - 0,04 | FCKW-frei ¦ HFCKW-frei ¦ HFKW-frei | https://cdn.ais-online.de/m2/33/63833/images/51/46346851px1200x900.jpg
RAVATHERM XPS 500 SL, 120x0600x1250 mm | 4019803108055 | 111907 | DAA, DEO, DUK, PB, PW | Platte | blau | glatt | Dämmplatte | Extrudiertes Polystyrol (XPS) | 600,00 | 1.250,00 | 40,00 - 200,00 | E | ds - sehr hohe Druckbelastbarkeit | Stufenfalz | 0,04 | 40,00 | 0,50 | 0,03 - 0,04 | FCKW-frei ¦ HFCKW-frei ¦ HFKW-frei | https://cdn.ais-online.de/m2/33/63833/images/51/46346851px1200x900.jpg
RAVATHERM XPS 500 SL, 140x0600x1250 mm | 4019803119914 | 1000485 | DAA, DEO, DUK, PB, PW | Platte | blau | glatt | Dämmplatte | Extrudiertes Polystyrol (XPS) | 600,00 | 1.250,00 | 40,00 - 200,00 | E | ds - sehr hohe Druckbelastbarkeit | Stufenfalz | 0,04 | 40,00 | 0,50 | 0,03 - 0,04 | FCKW-frei ¦ HFCKW-frei ¦ HFKW-frei | https://cdn.ais-online.de/m2/33/63833/images/51/46346851px1200x900.jpg
RAVATHERM XPS 500 SL, 160x0600x1250 mm | 4019803119921 | 1000486 | DAA, DEO, DUK, PB, PW | Platte | blau | glatt | Dämmplatte | Extrudiertes Polystyrol (XPS) | 600,00 | 1.250,00 | 40,00 - 200,00 | E | ds - sehr hohe Druckbelastbarkeit | Stufenfalz | 0,04 | 40,00 | 0,50 | 0,03 - 0,04 | FCKW-frei ¦ HFCKW-frei ¦ HFKW-frei | https://cdn.ais-online.de/m2/33/63833/images/51/46346851px1200x900.jpg
RAVATHERM XPS 500 SL, 180x0600x1250 mm | 4019803119938 | 1000487 | DAA, DEO, DUK, PB, PW | Platte | blau | glatt | Dämmplatte | Extrudiertes Polystyrol (XPS) | 600,00 | 1.250,00 | 40,00 - 200,00 | E | ds - sehr hohe Druckbelastbarkeit | Stufenfalz | 0,04 | 40,00 | 0,50 | 0,03 - 0,04 | FCKW-frei ¦ HFCKW-frei ¦ HFKW-frei | https://cdn.ais-online.de/m2/33/63833/images/51/46346851px1200x900.jpg
RAVATHERM XPS 500 SL, 200x0600x1250 mm | 4019803119945 | 1000488 | DAA, DEO, DUK, PB, PW | Platte | blau | glatt | Dämmplatte | Extrudiertes Polystyrol (XPS) | 600,00 | 1.250,00 | 40,00 - 200,00 | E | ds - sehr hohe Druckbelastbarkeit | Stufenfalz | 0,04 | 40,00 | 0,50 | 0,03 - 0,04 | FCKW-frei ¦ HFCKW-frei ¦ HFKW-frei | https://cdn.ais-online.de/m2/33/63833/images/51/46346851px1200x900.jpg
powered by Heinze