## Ravago Building Solutions Germ
Ravago Building Solutions Germany
Name | GTIN | HAN | Anwendungsgebiet Wärmedämmstoff | Ausführung | Farbton | Oberfläche | Produkt | Werkstoff | Breite (mm) | Länge (mm) | Stärke (mm) | Brandverhalten | Druckbelastbarkeitsstufe | Kantenausführung | Bemessungswert Wärmeleitfähigkeit (W/(m*K)) | Dichte (kg/m³) | Druckfestigkeit (N/mm²) | Nennwert der Wärmeleitfähigkeit (W/(m*K)) | Frei von Fluor(chlor)kohlenwasserstoffen | Bilder
RAVATHERM XPS 700 SL Wärmedämmplatte |  |  | DAA, DEO, DUK, PB, PW | Platte | blau | glatt | Dämmplatte | Extrudiertes Polystyrol (XPS) | 600,00 | 1.250,00 | 40,00 - 120,00 | E | dx - extrem hohe Druckbelastbarkeit | Stufenfalz | 0,04 | 45,00 | 0,70 | 0,03 - 0,04 | FCKW-frei ¦ HFCKW-frei ¦ HFKW-frei | https://cdn.ais-online.de/m2/33/63833/images/47/46346847px1200x900.jpg
RAVATHERM XPS 700 SL, 040x0600x1250 mm | 4019803108147 | 112201 | DAA, DEO, DUK, PB, PW | Platte | blau | glatt | Dämmplatte | Extrudiertes Polystyrol (XPS) | 600,00 | 1.250,00 | 40,00 - 120,00 | E | dx - extrem hohe Druckbelastbarkeit | Stufenfalz | 0,04 | 45,00 | 0,70 | 0,03 - 0,04 | FCKW-frei ¦ HFCKW-frei ¦ HFKW-frei | https://cdn.ais-online.de/m2/33/63833/images/47/46346847px1200x900.jpg
RAVATHERM XPS 700 SL, 050x0600x1250 mm | 4019803108154 | 112202 | DAA, DEO, DUK, PB, PW | Platte | blau | glatt | Dämmplatte | Extrudiertes Polystyrol (XPS) | 600,00 | 1.250,00 | 40,00 - 120,00 | E | dx - extrem hohe Druckbelastbarkeit | Stufenfalz | 0,04 | 45,00 | 0,70 | 0,03 - 0,04 | FCKW-frei ¦ HFCKW-frei ¦ HFKW-frei | https://cdn.ais-online.de/m2/33/63833/images/47/46346847px1200x900.jpg
RAVATHERM XPS 700 SL, 060x0600x1250 mm | 4019803108161 | 112203 | DAA, DEO, DUK, PB, PW | Platte | blau | glatt | Dämmplatte | Extrudiertes Polystyrol (XPS) | 600,00 | 1.250,00 | 40,00 - 120,00 | E | dx - extrem hohe Druckbelastbarkeit | Stufenfalz | 0,04 | 45,00 | 0,70 | 0,03 - 0,04 | FCKW-frei ¦ HFCKW-frei ¦ HFKW-frei | https://cdn.ais-online.de/m2/33/63833/images/47/46346847px1200x900.jpg
RAVATHERM XPS 700 SL, 080x0600x1250 mm | 4019803108178 | 112204 | DAA, DEO, DUK, PB, PW | Platte | blau | glatt | Dämmplatte | Extrudiertes Polystyrol (XPS) | 600,00 | 1.250,00 | 40,00 - 120,00 | E | dx - extrem hohe Druckbelastbarkeit | Stufenfalz | 0,04 | 45,00 | 0,70 | 0,03 - 0,04 | FCKW-frei ¦ HFCKW-frei ¦ HFKW-frei | https://cdn.ais-online.de/m2/33/63833/images/47/46346847px1200x900.jpg
RAVATHERM XPS 700 SL, 100x0600x1250 mm | 4019803108185 | 112205 | DAA, DEO, DUK, PB, PW | Platte | blau | glatt | Dämmplatte | Extrudiertes Polystyrol (XPS) | 600,00 | 1.250,00 | 40,00 - 120,00 | E | dx - extrem hohe Druckbelastbarkeit | Stufenfalz | 0,04 | 45,00 | 0,70 | 0,03 - 0,04 | FCKW-frei ¦ HFCKW-frei ¦ HFKW-frei | https://cdn.ais-online.de/m2/33/63833/images/47/46346847px1200x900.jpg
RAVATHERM XPS 700 SL, 120x0600x1250 mm | 4019803108192 | 112206 | DAA, DEO, DUK, PB, PW | Platte | blau | glatt | Dämmplatte | Extrudiertes Polystyrol (XPS) | 600,00 | 1.250,00 | 40,00 - 120,00 | E | dx - extrem hohe Druckbelastbarkeit | Stufenfalz | 0,04 | 45,00 | 0,70 | 0,03 - 0,04 | FCKW-frei ¦ HFCKW-frei ¦ HFKW-frei | https://cdn.ais-online.de/m2/33/63833/images/47/46346847px1200x900.jpg
powered by Heinze