## REGUPOL Germany
REGUPOL Germany
Name | GTIN | HAN | Ausführung | Produkt | Werkstoff | Breite (mm) | Länge (mm) | Stärke (mm) | Brandverhalten | Kaschierung | Gewicht (kg) | Gewicht (kg/m²) | R-Wert (m²*K/W) | Temperaturbeständigkeit (°C) | Trittschallverbesserungsmaß (dB) | Wärmeleitfähigkeit (W/(m*K)) | Feuchtigkeitsempfindlichkeit | Bilder
REGUFOAM sound 10 einseitig profilierte Trittschalldämmung | 4026191006337 | 10006350 | Platte | Schalldämmung | Gemischtzelliger Polyurethanschaum | 1.500,00 | 1.100,00 | 17,00 | E | unkaschiert | 5,00 | 3,00 | 0,25 | -20,00 - 60,00 | 34,00 | 0,05 | Unempfindlich gegen Feuchtigkeit und Nässe | https://cdn.ais-online.de/m2/20/64220/images/09/43682709px3840x2160.jpg https://cdn.ais-online.de/m2/20/64220/images/33/43682633px5333x4000.jpg
powered by Heinze