## REGUPOL Germany
REGUPOL Germany
Name | GTIN | HAN | Ausführung | Werkstoff | Breite (mm) | Länge (mm) | Stärke (mm) | Brandverhalten | Gewicht (kg/m²) | Gewicht (kg) | Zugfestigkeit (N/mm²) | Druckverformungsrest | Dynamischer Elastizitätsmodul | Eigenfrequenz | Gleitreibung | Kraftabbau | Maximale dynamische Dauerlast | Maximaler statischer Lastbereich | Mechanischer Verlustfaktor | Reißdehnung | Rückprallelastizität | Seltene, kurzfristige dynamische Lastspitzen | Statischer Elastizitätsmodul | Stauchhärte | Weiterreißwiderstand | Einsatzort | Bilder
REGUFOAM vibration 150plus 5000 x 1500 x 25 mm Schwingungsisolierung | 4026191006672 | 10006324 | Rolle | Gemischtzelliger Polyurethanschaum | 1.500,00 | 5.000,00 | 25,00 | B2, E | 4,00 | 30,00 | 0,31 | 1,6% | 0,15 - 0,38 N/mm² | bis 9 Hz | 0,7 (Stahl (trocken)), 0,8 (Beton (trocken)) | 49% | 0 bis 0,016 N/mm² | 0,011 N/mm² | 0,28 | 220% | 34% | bis zu 0,500 N/mm² | 0,06 - 0,16 N/mm² | 14 kPa | 1,2 N/mm | innen | https://cdn.ais-online.de/m2/20/64220/images/47/43682647px3840x2160.jpg https://cdn.ais-online.de/m2/20/64220/images/04/43682604px5333x4000.jpg https://cdn.ais-online.de/m2/20/64220/images/06/43682606px5333x4000.jpg https://cdn.ais-online.de/m2/20/64220/images/08/43682608px5333x4000.jpg
powered by Heinze