## REGUPOL Germany
REGUPOL Germany
Name | GTIN | HAN | Ausführung | Werkstoff | Breite (mm) | Länge (mm) | Stärke (mm) | Brandverhalten | Gewicht (kg/m²) | Gewicht (kg) | Zugfestigkeit (N/mm²) | Druckverformungsrest | Dynamischer Elastizitätsmodul | Eigenfrequenz | Gleitreibung | Kraftabbau | Maximale dynamische Dauerlast | Maximaler statischer Lastbereich | Mechanischer Verlustfaktor | Reißdehnung | Rückprallelastizität | Seltene, kurzfristige dynamische Lastspitzen | Statischer Elastizitätsmodul | Stauchhärte | Weiterreißwiderstand | Einsatzort | Bilder
REGUFOAM vibration 190plus 5000 x 1500 x 12,5 mm Schwingungsisolierung | 4026191006689 | 10006325 | Rolle | Gemischtzelliger Polyurethanschaum | 1.500,00 | 5.000,00 | 12,50 | B2, E | 2,30 | 17,50 | 0,40 | 2,0% | 0,25 - 0,55 N/mm² | bis 9 Hz | 0,7 (Stahl (trocken)), 0,8 (Beton (trocken)) | 61% | 0 bis 0,028 N/mm² | 0,018 N/mm² | 0,25 | 220% | 35% | bis zu 0,800 N/mm² | 0,10 - 0,25 N/mm² | 22 kPa | 2,0 N/mm | innen | https://cdn.ais-online.de/m2/20/64220/images/55/43682655px3840x2160.jpg https://cdn.ais-online.de/m2/20/64220/images/04/43682604px5333x4000.jpg https://cdn.ais-online.de/m2/20/64220/images/06/43682606px5333x4000.jpg https://cdn.ais-online.de/m2/20/64220/images/08/43682608px5333x4000.jpg
powered by Heinze