## REGUPOL Germany
REGUPOL Germany
Name | GTIN | HAN | Ausführung | Werkstoff | Breite (mm) | Länge (mm) | Stärke (mm) | Brandverhalten | Gewicht (kg) | Gewicht (kg/m²) | Zugfestigkeit (N/mm²) | Druckverformungsrest | Dynamischer Elastizitätsmodul | Eigenfrequenz | Gleitreibung | Kraftabbau | Maximale dynamische Dauerlast | Maximaler statischer Lastbereich | Mechanischer Verlustfaktor | Reißdehnung | Rückprallelastizität | Seltene, kurzfristige dynamische Lastspitzen | Statischer Elastizitätsmodul | Stauchhärte | Weiterreißwiderstand | Einsatzort | Bilder
REGUFOAM vibration Schwingungsisolierung |  |  | Platte, Rolle | Gemischtzelliger Polyurethanschaum | 1.000,00 - 1.500,00 | 1.500,00 - 5.000,00 | 12,50 - 25,00 | B2, E | 6,75 - 47,00 | 2,00 - 26,00 | 0,31 - 6,90 | 2,0%, 7,9%, 1,6%, 3,9%, 2,3%, 4,2%, 6,2%, 4,4%, 4,8%, 8,6 %, 3,2%, 3,4% | 0,25 - 0,55 N/mm², 11,00 - 16,50 N/mm², 0,15 - 0,38 N/mm², 1,20 - 2,00 N/mm², 0,35 - 0,72 N/mm, 2,20 - 3,70 N/mm², 7,00 - 10,00 N/mm², 5,30 - 6,50 N/mm², 8,90 - 13,00 N/mm², 41,00 - 160,00 N/mm², 0,60 - 1,05 N/mm², 0,68 - 1,25 N/mm² | bis 9 Hz, bis 8 Hz, bis 10 Hz | 0,7 (Stahl (trocken)), 0,8 (Beton (trocken)), 0,6 (Stahl (trocken)), 0,75 (Beton (trocken)), 0,6 (Stahl (trocken)), 0,7 (Beton (trocken)), 0,5 (Stahl (trocken)), 0,6 (Beton (trocken)) | 61%, 35%, 49%, 68%, 69%, 44%, 50%, 39%, 20%, 70%, 72% | 0 bis 0,028 N/mm², 0 bis 1,200 N/mm², 0 bis 0,016 N/mm², 0 bis 0,160 N/mm², 0 bis 0,040 N/mm², 0 bis 0,320 N/mm², 0 bis 0,620 N/mm², 0 bis 0,420 N/mm², 0 bis 0,850 N/mm², 0 bis 3,500 N/mm², 0 bis 0,062 N/mm², 0 bis 0,080 N/mm² | 0,018 N/mm², 0,850 N/mm², 0,011 N/mm², 0,110 N/mm², 0,028 N/mm², 0,220 N/mm², 0,450 N/mm², 0,300 N/mm², 0,600 N/mm², 2,500 N/mm², 0,042 N/mm², 0,055 N/mm² | 0,25, 0,10, 0,28, 0,17, 0,22, 0,15, 0,12, 0,14, 0,11, 0,09, 0,20, 0,18 | 220%, 230%, 180%, 240%, 210%, 190% | 35%, 58%, 34%, 57%, 47%, 60%, 59%, 55%, 38%, 44% | bis zu 0,800 N/mm², bis zu 7,000 N/mm², bis zu 0,500 N/mm², bis zu 3,000 N/mm², bis zu 0,900 N/mm², bis zu 4,000 N/mm², bis zu 5,000 N/mm², bis zu 4,500 N/mm², bis zu 6,000 N/mm², bis zu 8,000 N/mm², bis zu 1,200 N/mm², bis zu 2,000 N/mm² | 0,10 - 0,25 N/mm², 5,40 - 8,00 N/mm², 0,06 - 0,16 N/mm², 0,60 - 1,00 N/mm², 0,15 - 0,35 N/mm², 1,10 - 1,70 N/mm², 3,80 - 4,10 N/mm², 2,60 - 2,90 N/mm², 4,30 - 5,90 N/mm², 20,00 - 78,00 N/mm, 0,25 - 0,45 N/mm², 0,35 - 0,58 N/mm² | 22 kPa, 1241 kPa, 14 kPa, 170 kPa, 39 kPa, 330 kPa, 840 kPa, 620 kPa, 1050 kPa, 3640 kPa, 63 kPa, 82 kPa | 2,0 N/mm, 20,0 N/mm, 1,2 N/mm, 6,0 N/mm, 2,1 N/mm, 9,3 N/mm, 18,5 N/mm, 14,1 N/mm, 19,0 N/mm, 34,5 N/mm, 4,5 N/mm, 4,8 N/mm | innen | https://cdn.ais-online.de/m2/20/64220/images/55/43682655px3840x2160.jpg https://cdn.ais-online.de/m2/20/64220/images/95/43682695px3840x2160.jpg https://cdn.ais-online.de/m2/20/64220/images/63/43682663px3840x2160.jpg https://cdn.ais-online.de/m2/20/64220/images/67/43682667px3840x2160.jpg https://cdn.ais-online.de/m2/20/64220/images/87/43682687px3840x2160.jpg https://cdn.ais-online.de/m2/20/64220/images/47/43682647px3840x2160.jpg https://cdn.ais-online.de/m2/20/64220/images/79/43682679px3840x2160.jpg https://cdn.ais-online.de/m2/20/64220/images/71/43682671px3840x2160.jpg https://cdn.ais-online.de/m2/20/64220/images/91/43682691px3840x2160.jpg https://cdn.ais-online.de/m2/20/64220/images/59/43682659px3840x2160.jpg https://cdn.ais-online.de/m2/20/64220/images/75/43682675px3840x2160.jpg https://cdn.ais-online.de/m2/20/64220/images/83/43682683px3840x2160.jpg https://cdn.ais-online.de/m2/20/64220/images/04/43682604px5333x4000.jpg https://cdn.ais-online.de/m2/20/64220/images/06/43682606px5333x4000.jpg https://cdn.ais-online.de/m2/20/64220/images/08/43682608px5333x4000.jpg
REGUFOAM vibration 150plus 5000 x 1500 x 12,5 mm Schwingungsisolierung | 4026191006665 | 10006323 | Platte, Rolle | Gemischtzelliger Polyurethanschaum | 1.000,00 - 1.500,00 | 1.500,00 - 5.000,00 | 12,50 - 25,00 | B2, E | 6,75 - 47,00 | 2,00 - 26,00 | 0,31 - 6,90 | 2,0%, 7,9%, 1,6%, 3,9%, 2,3%, 4,2%, 6,2%, 4,4%, 4,8%, 8,6 %, 3,2%, 3,4% | 0,25 - 0,55 N/mm², 11,00 - 16,50 N/mm², 0,15 - 0,38 N/mm², 1,20 - 2,00 N/mm², 0,35 - 0,72 N/mm, 2,20 - 3,70 N/mm², 7,00 - 10,00 N/mm², 5,30 - 6,50 N/mm², 8,90 - 13,00 N/mm², 41,00 - 160,00 N/mm², 0,60 - 1,05 N/mm², 0,68 - 1,25 N/mm² | bis 9 Hz, bis 8 Hz, bis 10 Hz | 0,7 (Stahl (trocken)), 0,8 (Beton (trocken)), 0,6 (Stahl (trocken)), 0,75 (Beton (trocken)), 0,6 (Stahl (trocken)), 0,7 (Beton (trocken)), 0,5 (Stahl (trocken)), 0,6 (Beton (trocken)) | 61%, 35%, 49%, 68%, 69%, 44%, 50%, 39%, 20%, 70%, 72% | 0 bis 0,028 N/mm², 0 bis 1,200 N/mm², 0 bis 0,016 N/mm², 0 bis 0,160 N/mm², 0 bis 0,040 N/mm², 0 bis 0,320 N/mm², 0 bis 0,620 N/mm², 0 bis 0,420 N/mm², 0 bis 0,850 N/mm², 0 bis 3,500 N/mm², 0 bis 0,062 N/mm², 0 bis 0,080 N/mm² | 0,018 N/mm², 0,850 N/mm², 0,011 N/mm², 0,110 N/mm², 0,028 N/mm², 0,220 N/mm², 0,450 N/mm², 0,300 N/mm², 0,600 N/mm², 2,500 N/mm², 0,042 N/mm², 0,055 N/mm² | 0,25, 0,10, 0,28, 0,17, 0,22, 0,15, 0,12, 0,14, 0,11, 0,09, 0,20, 0,18 | 220%, 230%, 180%, 240%, 210%, 190% | 35%, 58%, 34%, 57%, 47%, 60%, 59%, 55%, 38%, 44% | bis zu 0,800 N/mm², bis zu 7,000 N/mm², bis zu 0,500 N/mm², bis zu 3,000 N/mm², bis zu 0,900 N/mm², bis zu 4,000 N/mm², bis zu 5,000 N/mm², bis zu 4,500 N/mm², bis zu 6,000 N/mm², bis zu 8,000 N/mm², bis zu 1,200 N/mm², bis zu 2,000 N/mm² | 0,10 - 0,25 N/mm², 5,40 - 8,00 N/mm², 0,06 - 0,16 N/mm², 0,60 - 1,00 N/mm², 0,15 - 0,35 N/mm², 1,10 - 1,70 N/mm², 3,80 - 4,10 N/mm², 2,60 - 2,90 N/mm², 4,30 - 5,90 N/mm², 20,00 - 78,00 N/mm, 0,25 - 0,45 N/mm², 0,35 - 0,58 N/mm² | 22 kPa, 1241 kPa, 14 kPa, 170 kPa, 39 kPa, 330 kPa, 840 kPa, 620 kPa, 1050 kPa, 3640 kPa, 63 kPa, 82 kPa | 2,0 N/mm, 20,0 N/mm, 1,2 N/mm, 6,0 N/mm, 2,1 N/mm, 9,3 N/mm, 18,5 N/mm, 14,1 N/mm, 19,0 N/mm, 34,5 N/mm, 4,5 N/mm, 4,8 N/mm | innen | https://cdn.ais-online.de/m2/20/64220/images/47/43682647px3840x2160.jpg https://cdn.ais-online.de/m2/20/64220/images/04/43682604px5333x4000.jpg https://cdn.ais-online.de/m2/20/64220/images/06/43682606px5333x4000.jpg https://cdn.ais-online.de/m2/20/64220/images/08/43682608px5333x4000.jpg
REGUFOAM vibration 150plus 5000 x 1500 x 25 mm Schwingungsisolierung | 4026191006672 | 10006324 | Platte, Rolle | Gemischtzelliger Polyurethanschaum | 1.000,00 - 1.500,00 | 1.500,00 - 5.000,00 | 12,50 - 25,00 | B2, E | 6,75 - 47,00 | 2,00 - 26,00 | 0,31 - 6,90 | 2,0%, 7,9%, 1,6%, 3,9%, 2,3%, 4,2%, 6,2%, 4,4%, 4,8%, 8,6 %, 3,2%, 3,4% | 0,25 - 0,55 N/mm², 11,00 - 16,50 N/mm², 0,15 - 0,38 N/mm², 1,20 - 2,00 N/mm², 0,35 - 0,72 N/mm, 2,20 - 3,70 N/mm², 7,00 - 10,00 N/mm², 5,30 - 6,50 N/mm², 8,90 - 13,00 N/mm², 41,00 - 160,00 N/mm², 0,60 - 1,05 N/mm², 0,68 - 1,25 N/mm² | bis 9 Hz, bis 8 Hz, bis 10 Hz | 0,7 (Stahl (trocken)), 0,8 (Beton (trocken)), 0,6 (Stahl (trocken)), 0,75 (Beton (trocken)), 0,6 (Stahl (trocken)), 0,7 (Beton (trocken)), 0,5 (Stahl (trocken)), 0,6 (Beton (trocken)) | 61%, 35%, 49%, 68%, 69%, 44%, 50%, 39%, 20%, 70%, 72% | 0 bis 0,028 N/mm², 0 bis 1,200 N/mm², 0 bis 0,016 N/mm², 0 bis 0,160 N/mm², 0 bis 0,040 N/mm², 0 bis 0,320 N/mm², 0 bis 0,620 N/mm², 0 bis 0,420 N/mm², 0 bis 0,850 N/mm², 0 bis 3,500 N/mm², 0 bis 0,062 N/mm², 0 bis 0,080 N/mm² | 0,018 N/mm², 0,850 N/mm², 0,011 N/mm², 0,110 N/mm², 0,028 N/mm², 0,220 N/mm², 0,450 N/mm², 0,300 N/mm², 0,600 N/mm², 2,500 N/mm², 0,042 N/mm², 0,055 N/mm² | 0,25, 0,10, 0,28, 0,17, 0,22, 0,15, 0,12, 0,14, 0,11, 0,09, 0,20, 0,18 | 220%, 230%, 180%, 240%, 210%, 190% | 35%, 58%, 34%, 57%, 47%, 60%, 59%, 55%, 38%, 44% | bis zu 0,800 N/mm², bis zu 7,000 N/mm², bis zu 0,500 N/mm², bis zu 3,000 N/mm², bis zu 0,900 N/mm², bis zu 4,000 N/mm², bis zu 5,000 N/mm², bis zu 4,500 N/mm², bis zu 6,000 N/mm², bis zu 8,000 N/mm², bis zu 1,200 N/mm², bis zu 2,000 N/mm² | 0,10 - 0,25 N/mm², 5,40 - 8,00 N/mm², 0,06 - 0,16 N/mm², 0,60 - 1,00 N/mm², 0,15 - 0,35 N/mm², 1,10 - 1,70 N/mm², 3,80 - 4,10 N/mm², 2,60 - 2,90 N/mm², 4,30 - 5,90 N/mm², 20,00 - 78,00 N/mm, 0,25 - 0,45 N/mm², 0,35 - 0,58 N/mm² | 22 kPa, 1241 kPa, 14 kPa, 170 kPa, 39 kPa, 330 kPa, 840 kPa, 620 kPa, 1050 kPa, 3640 kPa, 63 kPa, 82 kPa | 2,0 N/mm, 20,0 N/mm, 1,2 N/mm, 6,0 N/mm, 2,1 N/mm, 9,3 N/mm, 18,5 N/mm, 14,1 N/mm, 19,0 N/mm, 34,5 N/mm, 4,5 N/mm, 4,8 N/mm | innen | https://cdn.ais-online.de/m2/20/64220/images/47/43682647px3840x2160.jpg https://cdn.ais-online.de/m2/20/64220/images/04/43682604px5333x4000.jpg https://cdn.ais-online.de/m2/20/64220/images/06/43682606px5333x4000.jpg https://cdn.ais-online.de/m2/20/64220/images/08/43682608px5333x4000.jpg
REGUFOAM vibration 190plus 5000 x 1500 x 12,5 mm Schwingungsisolierung | 4026191006689 | 10006325 | Platte, Rolle | Gemischtzelliger Polyurethanschaum | 1.000,00 - 1.500,00 | 1.500,00 - 5.000,00 | 12,50 - 25,00 | B2, E | 6,75 - 47,00 | 2,00 - 26,00 | 0,31 - 6,90 | 2,0%, 7,9%, 1,6%, 3,9%, 2,3%, 4,2%, 6,2%, 4,4%, 4,8%, 8,6 %, 3,2%, 3,4% | 0,25 - 0,55 N/mm², 11,00 - 16,50 N/mm², 0,15 - 0,38 N/mm², 1,20 - 2,00 N/mm², 0,35 - 0,72 N/mm, 2,20 - 3,70 N/mm², 7,00 - 10,00 N/mm², 5,30 - 6,50 N/mm², 8,90 - 13,00 N/mm², 41,00 - 160,00 N/mm², 0,60 - 1,05 N/mm², 0,68 - 1,25 N/mm² | bis 9 Hz, bis 8 Hz, bis 10 Hz | 0,7 (Stahl (trocken)), 0,8 (Beton (trocken)), 0,6 (Stahl (trocken)), 0,75 (Beton (trocken)), 0,6 (Stahl (trocken)), 0,7 (Beton (trocken)), 0,5 (Stahl (trocken)), 0,6 (Beton (trocken)) | 61%, 35%, 49%, 68%, 69%, 44%, 50%, 39%, 20%, 70%, 72% | 0 bis 0,028 N/mm², 0 bis 1,200 N/mm², 0 bis 0,016 N/mm², 0 bis 0,160 N/mm², 0 bis 0,040 N/mm², 0 bis 0,320 N/mm², 0 bis 0,620 N/mm², 0 bis 0,420 N/mm², 0 bis 0,850 N/mm², 0 bis 3,500 N/mm², 0 bis 0,062 N/mm², 0 bis 0,080 N/mm² | 0,018 N/mm², 0,850 N/mm², 0,011 N/mm², 0,110 N/mm², 0,028 N/mm², 0,220 N/mm², 0,450 N/mm², 0,300 N/mm², 0,600 N/mm², 2,500 N/mm², 0,042 N/mm², 0,055 N/mm² | 0,25, 0,10, 0,28, 0,17, 0,22, 0,15, 0,12, 0,14, 0,11, 0,09, 0,20, 0,18 | 220%, 230%, 180%, 240%, 210%, 190% | 35%, 58%, 34%, 57%, 47%, 60%, 59%, 55%, 38%, 44% | bis zu 0,800 N/mm², bis zu 7,000 N/mm², bis zu 0,500 N/mm², bis zu 3,000 N/mm², bis zu 0,900 N/mm², bis zu 4,000 N/mm², bis zu 5,000 N/mm², bis zu 4,500 N/mm², bis zu 6,000 N/mm², bis zu 8,000 N/mm², bis zu 1,200 N/mm², bis zu 2,000 N/mm² | 0,10 - 0,25 N/mm², 5,40 - 8,00 N/mm², 0,06 - 0,16 N/mm², 0,60 - 1,00 N/mm², 0,15 - 0,35 N/mm², 1,10 - 1,70 N/mm², 3,80 - 4,10 N/mm², 2,60 - 2,90 N/mm², 4,30 - 5,90 N/mm², 20,00 - 78,00 N/mm, 0,25 - 0,45 N/mm², 0,35 - 0,58 N/mm² | 22 kPa, 1241 kPa, 14 kPa, 170 kPa, 39 kPa, 330 kPa, 840 kPa, 620 kPa, 1050 kPa, 3640 kPa, 63 kPa, 82 kPa | 2,0 N/mm, 20,0 N/mm, 1,2 N/mm, 6,0 N/mm, 2,1 N/mm, 9,3 N/mm, 18,5 N/mm, 14,1 N/mm, 19,0 N/mm, 34,5 N/mm, 4,5 N/mm, 4,8 N/mm | innen | https://cdn.ais-online.de/m2/20/64220/images/55/43682655px3840x2160.jpg https://cdn.ais-online.de/m2/20/64220/images/04/43682604px5333x4000.jpg https://cdn.ais-online.de/m2/20/64220/images/06/43682606px5333x4000.jpg https://cdn.ais-online.de/m2/20/64220/images/08/43682608px5333x4000.jpg
REGUFOAM vibration 190plus 5000 x 1500 x 25 mm Schwingungsisolierung | 4026191006696 | 10006326 | Platte, Rolle | Gemischtzelliger Polyurethanschaum | 1.000,00 - 1.500,00 | 1.500,00 - 5.000,00 | 12,50 - 25,00 | B2, E | 6,75 - 47,00 | 2,00 - 26,00 | 0,31 - 6,90 | 2,0%, 7,9%, 1,6%, 3,9%, 2,3%, 4,2%, 6,2%, 4,4%, 4,8%, 8,6 %, 3,2%, 3,4% | 0,25 - 0,55 N/mm², 11,00 - 16,50 N/mm², 0,15 - 0,38 N/mm², 1,20 - 2,00 N/mm², 0,35 - 0,72 N/mm, 2,20 - 3,70 N/mm², 7,00 - 10,00 N/mm², 5,30 - 6,50 N/mm², 8,90 - 13,00 N/mm², 41,00 - 160,00 N/mm², 0,60 - 1,05 N/mm², 0,68 - 1,25 N/mm² | bis 9 Hz, bis 8 Hz, bis 10 Hz | 0,7 (Stahl (trocken)), 0,8 (Beton (trocken)), 0,6 (Stahl (trocken)), 0,75 (Beton (trocken)), 0,6 (Stahl (trocken)), 0,7 (Beton (trocken)), 0,5 (Stahl (trocken)), 0,6 (Beton (trocken)) | 61%, 35%, 49%, 68%, 69%, 44%, 50%, 39%, 20%, 70%, 72% | 0 bis 0,028 N/mm², 0 bis 1,200 N/mm², 0 bis 0,016 N/mm², 0 bis 0,160 N/mm², 0 bis 0,040 N/mm², 0 bis 0,320 N/mm², 0 bis 0,620 N/mm², 0 bis 0,420 N/mm², 0 bis 0,850 N/mm², 0 bis 3,500 N/mm², 0 bis 0,062 N/mm², 0 bis 0,080 N/mm² | 0,018 N/mm², 0,850 N/mm², 0,011 N/mm², 0,110 N/mm², 0,028 N/mm², 0,220 N/mm², 0,450 N/mm², 0,300 N/mm², 0,600 N/mm², 2,500 N/mm², 0,042 N/mm², 0,055 N/mm² | 0,25, 0,10, 0,28, 0,17, 0,22, 0,15, 0,12, 0,14, 0,11, 0,09, 0,20, 0,18 | 220%, 230%, 180%, 240%, 210%, 190% | 35%, 58%, 34%, 57%, 47%, 60%, 59%, 55%, 38%, 44% | bis zu 0,800 N/mm², bis zu 7,000 N/mm², bis zu 0,500 N/mm², bis zu 3,000 N/mm², bis zu 0,900 N/mm², bis zu 4,000 N/mm², bis zu 5,000 N/mm², bis zu 4,500 N/mm², bis zu 6,000 N/mm², bis zu 8,000 N/mm², bis zu 1,200 N/mm², bis zu 2,000 N/mm² | 0,10 - 0,25 N/mm², 5,40 - 8,00 N/mm², 0,06 - 0,16 N/mm², 0,60 - 1,00 N/mm², 0,15 - 0,35 N/mm², 1,10 - 1,70 N/mm², 3,80 - 4,10 N/mm², 2,60 - 2,90 N/mm², 4,30 - 5,90 N/mm², 20,00 - 78,00 N/mm, 0,25 - 0,45 N/mm², 0,35 - 0,58 N/mm² | 22 kPa, 1241 kPa, 14 kPa, 170 kPa, 39 kPa, 330 kPa, 840 kPa, 620 kPa, 1050 kPa, 3640 kPa, 63 kPa, 82 kPa | 2,0 N/mm, 20,0 N/mm, 1,2 N/mm, 6,0 N/mm, 2,1 N/mm, 9,3 N/mm, 18,5 N/mm, 14,1 N/mm, 19,0 N/mm, 34,5 N/mm, 4,5 N/mm, 4,8 N/mm | innen | https://cdn.ais-online.de/m2/20/64220/images/55/43682655px3840x2160.jpg https://cdn.ais-online.de/m2/20/64220/images/04/43682604px5333x4000.jpg https://cdn.ais-online.de/m2/20/64220/images/06/43682606px5333x4000.jpg https://cdn.ais-online.de/m2/20/64220/images/08/43682608px5333x4000.jpg
REGUFOAM vibration 220plus 5000 x 1500 x 12,5 mm Schwingungsisolierung | 4026191006702 | 10006327 | Platte, Rolle | Gemischtzelliger Polyurethanschaum | 1.000,00 - 1.500,00 | 1.500,00 - 5.000,00 | 12,50 - 25,00 | B2, E | 6,75 - 47,00 | 2,00 - 26,00 | 0,31 - 6,90 | 2,0%, 7,9%, 1,6%, 3,9%, 2,3%, 4,2%, 6,2%, 4,4%, 4,8%, 8,6 %, 3,2%, 3,4% | 0,25 - 0,55 N/mm², 11,00 - 16,50 N/mm², 0,15 - 0,38 N/mm², 1,20 - 2,00 N/mm², 0,35 - 0,72 N/mm, 2,20 - 3,70 N/mm², 7,00 - 10,00 N/mm², 5,30 - 6,50 N/mm², 8,90 - 13,00 N/mm², 41,00 - 160,00 N/mm², 0,60 - 1,05 N/mm², 0,68 - 1,25 N/mm² | bis 9 Hz, bis 8 Hz, bis 10 Hz | 0,7 (Stahl (trocken)), 0,8 (Beton (trocken)), 0,6 (Stahl (trocken)), 0,75 (Beton (trocken)), 0,6 (Stahl (trocken)), 0,7 (Beton (trocken)), 0,5 (Stahl (trocken)), 0,6 (Beton (trocken)) | 61%, 35%, 49%, 68%, 69%, 44%, 50%, 39%, 20%, 70%, 72% | 0 bis 0,028 N/mm², 0 bis 1,200 N/mm², 0 bis 0,016 N/mm², 0 bis 0,160 N/mm², 0 bis 0,040 N/mm², 0 bis 0,320 N/mm², 0 bis 0,620 N/mm², 0 bis 0,420 N/mm², 0 bis 0,850 N/mm², 0 bis 3,500 N/mm², 0 bis 0,062 N/mm², 0 bis 0,080 N/mm² | 0,018 N/mm², 0,850 N/mm², 0,011 N/mm², 0,110 N/mm², 0,028 N/mm², 0,220 N/mm², 0,450 N/mm², 0,300 N/mm², 0,600 N/mm², 2,500 N/mm², 0,042 N/mm², 0,055 N/mm² | 0,25, 0,10, 0,28, 0,17, 0,22, 0,15, 0,12, 0,14, 0,11, 0,09, 0,20, 0,18 | 220%, 230%, 180%, 240%, 210%, 190% | 35%, 58%, 34%, 57%, 47%, 60%, 59%, 55%, 38%, 44% | bis zu 0,800 N/mm², bis zu 7,000 N/mm², bis zu 0,500 N/mm², bis zu 3,000 N/mm², bis zu 0,900 N/mm², bis zu 4,000 N/mm², bis zu 5,000 N/mm², bis zu 4,500 N/mm², bis zu 6,000 N/mm², bis zu 8,000 N/mm², bis zu 1,200 N/mm², bis zu 2,000 N/mm² | 0,10 - 0,25 N/mm², 5,40 - 8,00 N/mm², 0,06 - 0,16 N/mm², 0,60 - 1,00 N/mm², 0,15 - 0,35 N/mm², 1,10 - 1,70 N/mm², 3,80 - 4,10 N/mm², 2,60 - 2,90 N/mm², 4,30 - 5,90 N/mm², 20,00 - 78,00 N/mm, 0,25 - 0,45 N/mm², 0,35 - 0,58 N/mm² | 22 kPa, 1241 kPa, 14 kPa, 170 kPa, 39 kPa, 330 kPa, 840 kPa, 620 kPa, 1050 kPa, 3640 kPa, 63 kPa, 82 kPa | 2,0 N/mm, 20,0 N/mm, 1,2 N/mm, 6,0 N/mm, 2,1 N/mm, 9,3 N/mm, 18,5 N/mm, 14,1 N/mm, 19,0 N/mm, 34,5 N/mm, 4,5 N/mm, 4,8 N/mm | innen | https://cdn.ais-online.de/m2/20/64220/images/59/43682659px3840x2160.jpg https://cdn.ais-online.de/m2/20/64220/images/04/43682604px5333x4000.jpg https://cdn.ais-online.de/m2/20/64220/images/06/43682606px5333x4000.jpg https://cdn.ais-online.de/m2/20/64220/images/08/43682608px5333x4000.jpg
REGUFOAM vibration 220plus 5000 x 1500 x 25 mm Schwingungsisolierung | 4026191006719 | 10006328 | Platte, Rolle | Gemischtzelliger Polyurethanschaum | 1.000,00 - 1.500,00 | 1.500,00 - 5.000,00 | 12,50 - 25,00 | B2, E | 6,75 - 47,00 | 2,00 - 26,00 | 0,31 - 6,90 | 2,0%, 7,9%, 1,6%, 3,9%, 2,3%, 4,2%, 6,2%, 4,4%, 4,8%, 8,6 %, 3,2%, 3,4% | 0,25 - 0,55 N/mm², 11,00 - 16,50 N/mm², 0,15 - 0,38 N/mm², 1,20 - 2,00 N/mm², 0,35 - 0,72 N/mm, 2,20 - 3,70 N/mm², 7,00 - 10,00 N/mm², 5,30 - 6,50 N/mm², 8,90 - 13,00 N/mm², 41,00 - 160,00 N/mm², 0,60 - 1,05 N/mm², 0,68 - 1,25 N/mm² | bis 9 Hz, bis 8 Hz, bis 10 Hz | 0,7 (Stahl (trocken)), 0,8 (Beton (trocken)), 0,6 (Stahl (trocken)), 0,75 (Beton (trocken)), 0,6 (Stahl (trocken)), 0,7 (Beton (trocken)), 0,5 (Stahl (trocken)), 0,6 (Beton (trocken)) | 61%, 35%, 49%, 68%, 69%, 44%, 50%, 39%, 20%, 70%, 72% | 0 bis 0,028 N/mm², 0 bis 1,200 N/mm², 0 bis 0,016 N/mm², 0 bis 0,160 N/mm², 0 bis 0,040 N/mm², 0 bis 0,320 N/mm², 0 bis 0,620 N/mm², 0 bis 0,420 N/mm², 0 bis 0,850 N/mm², 0 bis 3,500 N/mm², 0 bis 0,062 N/mm², 0 bis 0,080 N/mm² | 0,018 N/mm², 0,850 N/mm², 0,011 N/mm², 0,110 N/mm², 0,028 N/mm², 0,220 N/mm², 0,450 N/mm², 0,300 N/mm², 0,600 N/mm², 2,500 N/mm², 0,042 N/mm², 0,055 N/mm² | 0,25, 0,10, 0,28, 0,17, 0,22, 0,15, 0,12, 0,14, 0,11, 0,09, 0,20, 0,18 | 220%, 230%, 180%, 240%, 210%, 190% | 35%, 58%, 34%, 57%, 47%, 60%, 59%, 55%, 38%, 44% | bis zu 0,800 N/mm², bis zu 7,000 N/mm², bis zu 0,500 N/mm², bis zu 3,000 N/mm², bis zu 0,900 N/mm², bis zu 4,000 N/mm², bis zu 5,000 N/mm², bis zu 4,500 N/mm², bis zu 6,000 N/mm², bis zu 8,000 N/mm², bis zu 1,200 N/mm², bis zu 2,000 N/mm² | 0,10 - 0,25 N/mm², 5,40 - 8,00 N/mm², 0,06 - 0,16 N/mm², 0,60 - 1,00 N/mm², 0,15 - 0,35 N/mm², 1,10 - 1,70 N/mm², 3,80 - 4,10 N/mm², 2,60 - 2,90 N/mm², 4,30 - 5,90 N/mm², 20,00 - 78,00 N/mm, 0,25 - 0,45 N/mm², 0,35 - 0,58 N/mm² | 22 kPa, 1241 kPa, 14 kPa, 170 kPa, 39 kPa, 330 kPa, 840 kPa, 620 kPa, 1050 kPa, 3640 kPa, 63 kPa, 82 kPa | 2,0 N/mm, 20,0 N/mm, 1,2 N/mm, 6,0 N/mm, 2,1 N/mm, 9,3 N/mm, 18,5 N/mm, 14,1 N/mm, 19,0 N/mm, 34,5 N/mm, 4,5 N/mm, 4,8 N/mm | innen | https://cdn.ais-online.de/m2/20/64220/images/59/43682659px3840x2160.jpg https://cdn.ais-online.de/m2/20/64220/images/04/43682604px5333x4000.jpg https://cdn.ais-online.de/m2/20/64220/images/06/43682606px5333x4000.jpg https://cdn.ais-online.de/m2/20/64220/images/08/43682608px5333x4000.jpg
REGUFOAM vibration 270plus 5000 x 1500 x 12,5 mm Schwingungsisolierung | 4026191006726 | 10006329 | Platte, Rolle | Gemischtzelliger Polyurethanschaum | 1.000,00 - 1.500,00 | 1.500,00 - 5.000,00 | 12,50 - 25,00 | B2, E | 6,75 - 47,00 | 2,00 - 26,00 | 0,31 - 6,90 | 2,0%, 7,9%, 1,6%, 3,9%, 2,3%, 4,2%, 6,2%, 4,4%, 4,8%, 8,6 %, 3,2%, 3,4% | 0,25 - 0,55 N/mm², 11,00 - 16,50 N/mm², 0,15 - 0,38 N/mm², 1,20 - 2,00 N/mm², 0,35 - 0,72 N/mm, 2,20 - 3,70 N/mm², 7,00 - 10,00 N/mm², 5,30 - 6,50 N/mm², 8,90 - 13,00 N/mm², 41,00 - 160,00 N/mm², 0,60 - 1,05 N/mm², 0,68 - 1,25 N/mm² | bis 9 Hz, bis 8 Hz, bis 10 Hz | 0,7 (Stahl (trocken)), 0,8 (Beton (trocken)), 0,6 (Stahl (trocken)), 0,75 (Beton (trocken)), 0,6 (Stahl (trocken)), 0,7 (Beton (trocken)), 0,5 (Stahl (trocken)), 0,6 (Beton (trocken)) | 61%, 35%, 49%, 68%, 69%, 44%, 50%, 39%, 20%, 70%, 72% | 0 bis 0,028 N/mm², 0 bis 1,200 N/mm², 0 bis 0,016 N/mm², 0 bis 0,160 N/mm², 0 bis 0,040 N/mm², 0 bis 0,320 N/mm², 0 bis 0,620 N/mm², 0 bis 0,420 N/mm², 0 bis 0,850 N/mm², 0 bis 3,500 N/mm², 0 bis 0,062 N/mm², 0 bis 0,080 N/mm² | 0,018 N/mm², 0,850 N/mm², 0,011 N/mm², 0,110 N/mm², 0,028 N/mm², 0,220 N/mm², 0,450 N/mm², 0,300 N/mm², 0,600 N/mm², 2,500 N/mm², 0,042 N/mm², 0,055 N/mm² | 0,25, 0,10, 0,28, 0,17, 0,22, 0,15, 0,12, 0,14, 0,11, 0,09, 0,20, 0,18 | 220%, 230%, 180%, 240%, 210%, 190% | 35%, 58%, 34%, 57%, 47%, 60%, 59%, 55%, 38%, 44% | bis zu 0,800 N/mm², bis zu 7,000 N/mm², bis zu 0,500 N/mm², bis zu 3,000 N/mm², bis zu 0,900 N/mm², bis zu 4,000 N/mm², bis zu 5,000 N/mm², bis zu 4,500 N/mm², bis zu 6,000 N/mm², bis zu 8,000 N/mm², bis zu 1,200 N/mm², bis zu 2,000 N/mm² | 0,10 - 0,25 N/mm², 5,40 - 8,00 N/mm², 0,06 - 0,16 N/mm², 0,60 - 1,00 N/mm², 0,15 - 0,35 N/mm², 1,10 - 1,70 N/mm², 3,80 - 4,10 N/mm², 2,60 - 2,90 N/mm², 4,30 - 5,90 N/mm², 20,00 - 78,00 N/mm, 0,25 - 0,45 N/mm², 0,35 - 0,58 N/mm² | 22 kPa, 1241 kPa, 14 kPa, 170 kPa, 39 kPa, 330 kPa, 840 kPa, 620 kPa, 1050 kPa, 3640 kPa, 63 kPa, 82 kPa | 2,0 N/mm, 20,0 N/mm, 1,2 N/mm, 6,0 N/mm, 2,1 N/mm, 9,3 N/mm, 18,5 N/mm, 14,1 N/mm, 19,0 N/mm, 34,5 N/mm, 4,5 N/mm, 4,8 N/mm | innen | https://cdn.ais-online.de/m2/20/64220/images/63/43682663px3840x2160.jpg https://cdn.ais-online.de/m2/20/64220/images/04/43682604px5333x4000.jpg https://cdn.ais-online.de/m2/20/64220/images/06/43682606px5333x4000.jpg https://cdn.ais-online.de/m2/20/64220/images/08/43682608px5333x4000.jpg
REGUFOAM vibration 270plus 5000 x 1500 x 25 mm Schwingungsisolierung | 4026191006733 | 10006330 | Platte, Rolle | Gemischtzelliger Polyurethanschaum | 1.000,00 - 1.500,00 | 1.500,00 - 5.000,00 | 12,50 - 25,00 | B2, E | 6,75 - 47,00 | 2,00 - 26,00 | 0,31 - 6,90 | 2,0%, 7,9%, 1,6%, 3,9%, 2,3%, 4,2%, 6,2%, 4,4%, 4,8%, 8,6 %, 3,2%, 3,4% | 0,25 - 0,55 N/mm², 11,00 - 16,50 N/mm², 0,15 - 0,38 N/mm², 1,20 - 2,00 N/mm², 0,35 - 0,72 N/mm, 2,20 - 3,70 N/mm², 7,00 - 10,00 N/mm², 5,30 - 6,50 N/mm², 8,90 - 13,00 N/mm², 41,00 - 160,00 N/mm², 0,60 - 1,05 N/mm², 0,68 - 1,25 N/mm² | bis 9 Hz, bis 8 Hz, bis 10 Hz | 0,7 (Stahl (trocken)), 0,8 (Beton (trocken)), 0,6 (Stahl (trocken)), 0,75 (Beton (trocken)), 0,6 (Stahl (trocken)), 0,7 (Beton (trocken)), 0,5 (Stahl (trocken)), 0,6 (Beton (trocken)) | 61%, 35%, 49%, 68%, 69%, 44%, 50%, 39%, 20%, 70%, 72% | 0 bis 0,028 N/mm², 0 bis 1,200 N/mm², 0 bis 0,016 N/mm², 0 bis 0,160 N/mm², 0 bis 0,040 N/mm², 0 bis 0,320 N/mm², 0 bis 0,620 N/mm², 0 bis 0,420 N/mm², 0 bis 0,850 N/mm², 0 bis 3,500 N/mm², 0 bis 0,062 N/mm², 0 bis 0,080 N/mm² | 0,018 N/mm², 0,850 N/mm², 0,011 N/mm², 0,110 N/mm², 0,028 N/mm², 0,220 N/mm², 0,450 N/mm², 0,300 N/mm², 0,600 N/mm², 2,500 N/mm², 0,042 N/mm², 0,055 N/mm² | 0,25, 0,10, 0,28, 0,17, 0,22, 0,15, 0,12, 0,14, 0,11, 0,09, 0,20, 0,18 | 220%, 230%, 180%, 240%, 210%, 190% | 35%, 58%, 34%, 57%, 47%, 60%, 59%, 55%, 38%, 44% | bis zu 0,800 N/mm², bis zu 7,000 N/mm², bis zu 0,500 N/mm², bis zu 3,000 N/mm², bis zu 0,900 N/mm², bis zu 4,000 N/mm², bis zu 5,000 N/mm², bis zu 4,500 N/mm², bis zu 6,000 N/mm², bis zu 8,000 N/mm², bis zu 1,200 N/mm², bis zu 2,000 N/mm² | 0,10 - 0,25 N/mm², 5,40 - 8,00 N/mm², 0,06 - 0,16 N/mm², 0,60 - 1,00 N/mm², 0,15 - 0,35 N/mm², 1,10 - 1,70 N/mm², 3,80 - 4,10 N/mm², 2,60 - 2,90 N/mm², 4,30 - 5,90 N/mm², 20,00 - 78,00 N/mm, 0,25 - 0,45 N/mm², 0,35 - 0,58 N/mm² | 22 kPa, 1241 kPa, 14 kPa, 170 kPa, 39 kPa, 330 kPa, 840 kPa, 620 kPa, 1050 kPa, 3640 kPa, 63 kPa, 82 kPa | 2,0 N/mm, 20,0 N/mm, 1,2 N/mm, 6,0 N/mm, 2,1 N/mm, 9,3 N/mm, 18,5 N/mm, 14,1 N/mm, 19,0 N/mm, 34,5 N/mm, 4,5 N/mm, 4,8 N/mm | innen | https://cdn.ais-online.de/m2/20/64220/images/63/43682663px3840x2160.jpg https://cdn.ais-online.de/m2/20/64220/images/04/43682604px5333x4000.jpg https://cdn.ais-online.de/m2/20/64220/images/06/43682606px5333x4000.jpg https://cdn.ais-online.de/m2/20/64220/images/08/43682608px5333x4000.jpg
REGUFOAM vibration 300plus 5000 x 1500 x 12,5 mm Schwingungsisolierung | 4026191006740 | 10006331 | Platte, Rolle | Gemischtzelliger Polyurethanschaum | 1.000,00 - 1.500,00 | 1.500,00 - 5.000,00 | 12,50 - 25,00 | B2, E | 6,75 - 47,00 | 2,00 - 26,00 | 0,31 - 6,90 | 2,0%, 7,9%, 1,6%, 3,9%, 2,3%, 4,2%, 6,2%, 4,4%, 4,8%, 8,6 %, 3,2%, 3,4% | 0,25 - 0,55 N/mm², 11,00 - 16,50 N/mm², 0,15 - 0,38 N/mm², 1,20 - 2,00 N/mm², 0,35 - 0,72 N/mm, 2,20 - 3,70 N/mm², 7,00 - 10,00 N/mm², 5,30 - 6,50 N/mm², 8,90 - 13,00 N/mm², 41,00 - 160,00 N/mm², 0,60 - 1,05 N/mm², 0,68 - 1,25 N/mm² | bis 9 Hz, bis 8 Hz, bis 10 Hz | 0,7 (Stahl (trocken)), 0,8 (Beton (trocken)), 0,6 (Stahl (trocken)), 0,75 (Beton (trocken)), 0,6 (Stahl (trocken)), 0,7 (Beton (trocken)), 0,5 (Stahl (trocken)), 0,6 (Beton (trocken)) | 61%, 35%, 49%, 68%, 69%, 44%, 50%, 39%, 20%, 70%, 72% | 0 bis 0,028 N/mm², 0 bis 1,200 N/mm², 0 bis 0,016 N/mm², 0 bis 0,160 N/mm², 0 bis 0,040 N/mm², 0 bis 0,320 N/mm², 0 bis 0,620 N/mm², 0 bis 0,420 N/mm², 0 bis 0,850 N/mm², 0 bis 3,500 N/mm², 0 bis 0,062 N/mm², 0 bis 0,080 N/mm² | 0,018 N/mm², 0,850 N/mm², 0,011 N/mm², 0,110 N/mm², 0,028 N/mm², 0,220 N/mm², 0,450 N/mm², 0,300 N/mm², 0,600 N/mm², 2,500 N/mm², 0,042 N/mm², 0,055 N/mm² | 0,25, 0,10, 0,28, 0,17, 0,22, 0,15, 0,12, 0,14, 0,11, 0,09, 0,20, 0,18 | 220%, 230%, 180%, 240%, 210%, 190% | 35%, 58%, 34%, 57%, 47%, 60%, 59%, 55%, 38%, 44% | bis zu 0,800 N/mm², bis zu 7,000 N/mm², bis zu 0,500 N/mm², bis zu 3,000 N/mm², bis zu 0,900 N/mm², bis zu 4,000 N/mm², bis zu 5,000 N/mm², bis zu 4,500 N/mm², bis zu 6,000 N/mm², bis zu 8,000 N/mm², bis zu 1,200 N/mm², bis zu 2,000 N/mm² | 0,10 - 0,25 N/mm², 5,40 - 8,00 N/mm², 0,06 - 0,16 N/mm², 0,60 - 1,00 N/mm², 0,15 - 0,35 N/mm², 1,10 - 1,70 N/mm², 3,80 - 4,10 N/mm², 2,60 - 2,90 N/mm², 4,30 - 5,90 N/mm², 20,00 - 78,00 N/mm, 0,25 - 0,45 N/mm², 0,35 - 0,58 N/mm² | 22 kPa, 1241 kPa, 14 kPa, 170 kPa, 39 kPa, 330 kPa, 840 kPa, 620 kPa, 1050 kPa, 3640 kPa, 63 kPa, 82 kPa | 2,0 N/mm, 20,0 N/mm, 1,2 N/mm, 6,0 N/mm, 2,1 N/mm, 9,3 N/mm, 18,5 N/mm, 14,1 N/mm, 19,0 N/mm, 34,5 N/mm, 4,5 N/mm, 4,8 N/mm | innen | https://cdn.ais-online.de/m2/20/64220/images/67/43682667px3840x2160.jpg https://cdn.ais-online.de/m2/20/64220/images/04/43682604px5333x4000.jpg https://cdn.ais-online.de/m2/20/64220/images/06/43682606px5333x4000.jpg https://cdn.ais-online.de/m2/20/64220/images/08/43682608px5333x4000.jpg
REGUFOAM vibration 300plus 5000 x 1500 x 25 mm Schwingungsisolierung | 4026191006757 | 10006332 | Platte, Rolle | Gemischtzelliger Polyurethanschaum | 1.000,00 - 1.500,00 | 1.500,00 - 5.000,00 | 12,50 - 25,00 | B2, E | 6,75 - 47,00 | 2,00 - 26,00 | 0,31 - 6,90 | 2,0%, 7,9%, 1,6%, 3,9%, 2,3%, 4,2%, 6,2%, 4,4%, 4,8%, 8,6 %, 3,2%, 3,4% | 0,25 - 0,55 N/mm², 11,00 - 16,50 N/mm², 0,15 - 0,38 N/mm², 1,20 - 2,00 N/mm², 0,35 - 0,72 N/mm, 2,20 - 3,70 N/mm², 7,00 - 10,00 N/mm², 5,30 - 6,50 N/mm², 8,90 - 13,00 N/mm², 41,00 - 160,00 N/mm², 0,60 - 1,05 N/mm², 0,68 - 1,25 N/mm² | bis 9 Hz, bis 8 Hz, bis 10 Hz | 0,7 (Stahl (trocken)), 0,8 (Beton (trocken)), 0,6 (Stahl (trocken)), 0,75 (Beton (trocken)), 0,6 (Stahl (trocken)), 0,7 (Beton (trocken)), 0,5 (Stahl (trocken)), 0,6 (Beton (trocken)) | 61%, 35%, 49%, 68%, 69%, 44%, 50%, 39%, 20%, 70%, 72% | 0 bis 0,028 N/mm², 0 bis 1,200 N/mm², 0 bis 0,016 N/mm², 0 bis 0,160 N/mm², 0 bis 0,040 N/mm², 0 bis 0,320 N/mm², 0 bis 0,620 N/mm², 0 bis 0,420 N/mm², 0 bis 0,850 N/mm², 0 bis 3,500 N/mm², 0 bis 0,062 N/mm², 0 bis 0,080 N/mm² | 0,018 N/mm², 0,850 N/mm², 0,011 N/mm², 0,110 N/mm², 0,028 N/mm², 0,220 N/mm², 0,450 N/mm², 0,300 N/mm², 0,600 N/mm², 2,500 N/mm², 0,042 N/mm², 0,055 N/mm² | 0,25, 0,10, 0,28, 0,17, 0,22, 0,15, 0,12, 0,14, 0,11, 0,09, 0,20, 0,18 | 220%, 230%, 180%, 240%, 210%, 190% | 35%, 58%, 34%, 57%, 47%, 60%, 59%, 55%, 38%, 44% | bis zu 0,800 N/mm², bis zu 7,000 N/mm², bis zu 0,500 N/mm², bis zu 3,000 N/mm², bis zu 0,900 N/mm², bis zu 4,000 N/mm², bis zu 5,000 N/mm², bis zu 4,500 N/mm², bis zu 6,000 N/mm², bis zu 8,000 N/mm², bis zu 1,200 N/mm², bis zu 2,000 N/mm² | 0,10 - 0,25 N/mm², 5,40 - 8,00 N/mm², 0,06 - 0,16 N/mm², 0,60 - 1,00 N/mm², 0,15 - 0,35 N/mm², 1,10 - 1,70 N/mm², 3,80 - 4,10 N/mm², 2,60 - 2,90 N/mm², 4,30 - 5,90 N/mm², 20,00 - 78,00 N/mm, 0,25 - 0,45 N/mm², 0,35 - 0,58 N/mm² | 22 kPa, 1241 kPa, 14 kPa, 170 kPa, 39 kPa, 330 kPa, 840 kPa, 620 kPa, 1050 kPa, 3640 kPa, 63 kPa, 82 kPa | 2,0 N/mm, 20,0 N/mm, 1,2 N/mm, 6,0 N/mm, 2,1 N/mm, 9,3 N/mm, 18,5 N/mm, 14,1 N/mm, 19,0 N/mm, 34,5 N/mm, 4,5 N/mm, 4,8 N/mm | innen | https://cdn.ais-online.de/m2/20/64220/images/67/43682667px3840x2160.jpg https://cdn.ais-online.de/m2/20/64220/images/04/43682604px5333x4000.jpg https://cdn.ais-online.de/m2/20/64220/images/06/43682606px5333x4000.jpg https://cdn.ais-online.de/m2/20/64220/images/08/43682608px5333x4000.jpg
REGUFOAM vibration 400plus 1500 x 1000 x 12,5 mm Schwingungsisolierung | 4026191006764 | 10006341 | Platte, Rolle | Gemischtzelliger Polyurethanschaum | 1.000,00 - 1.500,00 | 1.500,00 - 5.000,00 | 12,50 - 25,00 | B2, E | 6,75 - 47,00 | 2,00 - 26,00 | 0,31 - 6,90 | 2,0%, 7,9%, 1,6%, 3,9%, 2,3%, 4,2%, 6,2%, 4,4%, 4,8%, 8,6 %, 3,2%, 3,4% | 0,25 - 0,55 N/mm², 11,00 - 16,50 N/mm², 0,15 - 0,38 N/mm², 1,20 - 2,00 N/mm², 0,35 - 0,72 N/mm, 2,20 - 3,70 N/mm², 7,00 - 10,00 N/mm², 5,30 - 6,50 N/mm², 8,90 - 13,00 N/mm², 41,00 - 160,00 N/mm², 0,60 - 1,05 N/mm², 0,68 - 1,25 N/mm² | bis 9 Hz, bis 8 Hz, bis 10 Hz | 0,7 (Stahl (trocken)), 0,8 (Beton (trocken)), 0,6 (Stahl (trocken)), 0,75 (Beton (trocken)), 0,6 (Stahl (trocken)), 0,7 (Beton (trocken)), 0,5 (Stahl (trocken)), 0,6 (Beton (trocken)) | 61%, 35%, 49%, 68%, 69%, 44%, 50%, 39%, 20%, 70%, 72% | 0 bis 0,028 N/mm², 0 bis 1,200 N/mm², 0 bis 0,016 N/mm², 0 bis 0,160 N/mm², 0 bis 0,040 N/mm², 0 bis 0,320 N/mm², 0 bis 0,620 N/mm², 0 bis 0,420 N/mm², 0 bis 0,850 N/mm², 0 bis 3,500 N/mm², 0 bis 0,062 N/mm², 0 bis 0,080 N/mm² | 0,018 N/mm², 0,850 N/mm², 0,011 N/mm², 0,110 N/mm², 0,028 N/mm², 0,220 N/mm², 0,450 N/mm², 0,300 N/mm², 0,600 N/mm², 2,500 N/mm², 0,042 N/mm², 0,055 N/mm² | 0,25, 0,10, 0,28, 0,17, 0,22, 0,15, 0,12, 0,14, 0,11, 0,09, 0,20, 0,18 | 220%, 230%, 180%, 240%, 210%, 190% | 35%, 58%, 34%, 57%, 47%, 60%, 59%, 55%, 38%, 44% | bis zu 0,800 N/mm², bis zu 7,000 N/mm², bis zu 0,500 N/mm², bis zu 3,000 N/mm², bis zu 0,900 N/mm², bis zu 4,000 N/mm², bis zu 5,000 N/mm², bis zu 4,500 N/mm², bis zu 6,000 N/mm², bis zu 8,000 N/mm², bis zu 1,200 N/mm², bis zu 2,000 N/mm² | 0,10 - 0,25 N/mm², 5,40 - 8,00 N/mm², 0,06 - 0,16 N/mm², 0,60 - 1,00 N/mm², 0,15 - 0,35 N/mm², 1,10 - 1,70 N/mm², 3,80 - 4,10 N/mm², 2,60 - 2,90 N/mm², 4,30 - 5,90 N/mm², 20,00 - 78,00 N/mm, 0,25 - 0,45 N/mm², 0,35 - 0,58 N/mm² | 22 kPa, 1241 kPa, 14 kPa, 170 kPa, 39 kPa, 330 kPa, 840 kPa, 620 kPa, 1050 kPa, 3640 kPa, 63 kPa, 82 kPa | 2,0 N/mm, 20,0 N/mm, 1,2 N/mm, 6,0 N/mm, 2,1 N/mm, 9,3 N/mm, 18,5 N/mm, 14,1 N/mm, 19,0 N/mm, 34,5 N/mm, 4,5 N/mm, 4,8 N/mm | innen | https://cdn.ais-online.de/m2/20/64220/images/71/43682671px3840x2160.jpg https://cdn.ais-online.de/m2/20/64220/images/04/43682604px5333x4000.jpg https://cdn.ais-online.de/m2/20/64220/images/06/43682606px5333x4000.jpg https://cdn.ais-online.de/m2/20/64220/images/08/43682608px5333x4000.jpg
REGUFOAM vibration 400plus 1500 x 1000 x 25 mm Schwingungsisolierung | 4026191006771 | 10006340 | Platte, Rolle | Gemischtzelliger Polyurethanschaum | 1.000,00 - 1.500,00 | 1.500,00 - 5.000,00 | 12,50 - 25,00 | B2, E | 6,75 - 47,00 | 2,00 - 26,00 | 0,31 - 6,90 | 2,0%, 7,9%, 1,6%, 3,9%, 2,3%, 4,2%, 6,2%, 4,4%, 4,8%, 8,6 %, 3,2%, 3,4% | 0,25 - 0,55 N/mm², 11,00 - 16,50 N/mm², 0,15 - 0,38 N/mm², 1,20 - 2,00 N/mm², 0,35 - 0,72 N/mm, 2,20 - 3,70 N/mm², 7,00 - 10,00 N/mm², 5,30 - 6,50 N/mm², 8,90 - 13,00 N/mm², 41,00 - 160,00 N/mm², 0,60 - 1,05 N/mm², 0,68 - 1,25 N/mm² | bis 9 Hz, bis 8 Hz, bis 10 Hz | 0,7 (Stahl (trocken)), 0,8 (Beton (trocken)), 0,6 (Stahl (trocken)), 0,75 (Beton (trocken)), 0,6 (Stahl (trocken)), 0,7 (Beton (trocken)), 0,5 (Stahl (trocken)), 0,6 (Beton (trocken)) | 61%, 35%, 49%, 68%, 69%, 44%, 50%, 39%, 20%, 70%, 72% | 0 bis 0,028 N/mm², 0 bis 1,200 N/mm², 0 bis 0,016 N/mm², 0 bis 0,160 N/mm², 0 bis 0,040 N/mm², 0 bis 0,320 N/mm², 0 bis 0,620 N/mm², 0 bis 0,420 N/mm², 0 bis 0,850 N/mm², 0 bis 3,500 N/mm², 0 bis 0,062 N/mm², 0 bis 0,080 N/mm² | 0,018 N/mm², 0,850 N/mm², 0,011 N/mm², 0,110 N/mm², 0,028 N/mm², 0,220 N/mm², 0,450 N/mm², 0,300 N/mm², 0,600 N/mm², 2,500 N/mm², 0,042 N/mm², 0,055 N/mm² | 0,25, 0,10, 0,28, 0,17, 0,22, 0,15, 0,12, 0,14, 0,11, 0,09, 0,20, 0,18 | 220%, 230%, 180%, 240%, 210%, 190% | 35%, 58%, 34%, 57%, 47%, 60%, 59%, 55%, 38%, 44% | bis zu 0,800 N/mm², bis zu 7,000 N/mm², bis zu 0,500 N/mm², bis zu 3,000 N/mm², bis zu 0,900 N/mm², bis zu 4,000 N/mm², bis zu 5,000 N/mm², bis zu 4,500 N/mm², bis zu 6,000 N/mm², bis zu 8,000 N/mm², bis zu 1,200 N/mm², bis zu 2,000 N/mm² | 0,10 - 0,25 N/mm², 5,40 - 8,00 N/mm², 0,06 - 0,16 N/mm², 0,60 - 1,00 N/mm², 0,15 - 0,35 N/mm², 1,10 - 1,70 N/mm², 3,80 - 4,10 N/mm², 2,60 - 2,90 N/mm², 4,30 - 5,90 N/mm², 20,00 - 78,00 N/mm, 0,25 - 0,45 N/mm², 0,35 - 0,58 N/mm² | 22 kPa, 1241 kPa, 14 kPa, 170 kPa, 39 kPa, 330 kPa, 840 kPa, 620 kPa, 1050 kPa, 3640 kPa, 63 kPa, 82 kPa | 2,0 N/mm, 20,0 N/mm, 1,2 N/mm, 6,0 N/mm, 2,1 N/mm, 9,3 N/mm, 18,5 N/mm, 14,1 N/mm, 19,0 N/mm, 34,5 N/mm, 4,5 N/mm, 4,8 N/mm | innen | https://cdn.ais-online.de/m2/20/64220/images/71/43682671px3840x2160.jpg https://cdn.ais-online.de/m2/20/64220/images/04/43682604px5333x4000.jpg https://cdn.ais-online.de/m2/20/64220/images/06/43682606px5333x4000.jpg https://cdn.ais-online.de/m2/20/64220/images/08/43682608px5333x4000.jpg
REGUFOAM vibration 510plus 1500 x 1000 x 12,5 mm Schwingungsisolierung | 4026191006788 | 10006333 | Platte, Rolle | Gemischtzelliger Polyurethanschaum | 1.000,00 - 1.500,00 | 1.500,00 - 5.000,00 | 12,50 - 25,00 | B2, E | 6,75 - 47,00 | 2,00 - 26,00 | 0,31 - 6,90 | 2,0%, 7,9%, 1,6%, 3,9%, 2,3%, 4,2%, 6,2%, 4,4%, 4,8%, 8,6 %, 3,2%, 3,4% | 0,25 - 0,55 N/mm², 11,00 - 16,50 N/mm², 0,15 - 0,38 N/mm², 1,20 - 2,00 N/mm², 0,35 - 0,72 N/mm, 2,20 - 3,70 N/mm², 7,00 - 10,00 N/mm², 5,30 - 6,50 N/mm², 8,90 - 13,00 N/mm², 41,00 - 160,00 N/mm², 0,60 - 1,05 N/mm², 0,68 - 1,25 N/mm² | bis 9 Hz, bis 8 Hz, bis 10 Hz | 0,7 (Stahl (trocken)), 0,8 (Beton (trocken)), 0,6 (Stahl (trocken)), 0,75 (Beton (trocken)), 0,6 (Stahl (trocken)), 0,7 (Beton (trocken)), 0,5 (Stahl (trocken)), 0,6 (Beton (trocken)) | 61%, 35%, 49%, 68%, 69%, 44%, 50%, 39%, 20%, 70%, 72% | 0 bis 0,028 N/mm², 0 bis 1,200 N/mm², 0 bis 0,016 N/mm², 0 bis 0,160 N/mm², 0 bis 0,040 N/mm², 0 bis 0,320 N/mm², 0 bis 0,620 N/mm², 0 bis 0,420 N/mm², 0 bis 0,850 N/mm², 0 bis 3,500 N/mm², 0 bis 0,062 N/mm², 0 bis 0,080 N/mm² | 0,018 N/mm², 0,850 N/mm², 0,011 N/mm², 0,110 N/mm², 0,028 N/mm², 0,220 N/mm², 0,450 N/mm², 0,300 N/mm², 0,600 N/mm², 2,500 N/mm², 0,042 N/mm², 0,055 N/mm² | 0,25, 0,10, 0,28, 0,17, 0,22, 0,15, 0,12, 0,14, 0,11, 0,09, 0,20, 0,18 | 220%, 230%, 180%, 240%, 210%, 190% | 35%, 58%, 34%, 57%, 47%, 60%, 59%, 55%, 38%, 44% | bis zu 0,800 N/mm², bis zu 7,000 N/mm², bis zu 0,500 N/mm², bis zu 3,000 N/mm², bis zu 0,900 N/mm², bis zu 4,000 N/mm², bis zu 5,000 N/mm², bis zu 4,500 N/mm², bis zu 6,000 N/mm², bis zu 8,000 N/mm², bis zu 1,200 N/mm², bis zu 2,000 N/mm² | 0,10 - 0,25 N/mm², 5,40 - 8,00 N/mm², 0,06 - 0,16 N/mm², 0,60 - 1,00 N/mm², 0,15 - 0,35 N/mm², 1,10 - 1,70 N/mm², 3,80 - 4,10 N/mm², 2,60 - 2,90 N/mm², 4,30 - 5,90 N/mm², 20,00 - 78,00 N/mm, 0,25 - 0,45 N/mm², 0,35 - 0,58 N/mm² | 22 kPa, 1241 kPa, 14 kPa, 170 kPa, 39 kPa, 330 kPa, 840 kPa, 620 kPa, 1050 kPa, 3640 kPa, 63 kPa, 82 kPa | 2,0 N/mm, 20,0 N/mm, 1,2 N/mm, 6,0 N/mm, 2,1 N/mm, 9,3 N/mm, 18,5 N/mm, 14,1 N/mm, 19,0 N/mm, 34,5 N/mm, 4,5 N/mm, 4,8 N/mm | innen | https://cdn.ais-online.de/m2/20/64220/images/75/43682675px3840x2160.jpg https://cdn.ais-online.de/m2/20/64220/images/04/43682604px5333x4000.jpg https://cdn.ais-online.de/m2/20/64220/images/06/43682606px5333x4000.jpg https://cdn.ais-online.de/m2/20/64220/images/08/43682608px5333x4000.jpg
REGUFOAM vibration 510plus 1500 x 1000 x 25 mm Schwingungsisolierung | 4026191006795 | 10006295 | Platte, Rolle | Gemischtzelliger Polyurethanschaum | 1.000,00 - 1.500,00 | 1.500,00 - 5.000,00 | 12,50 - 25,00 | B2, E | 6,75 - 47,00 | 2,00 - 26,00 | 0,31 - 6,90 | 2,0%, 7,9%, 1,6%, 3,9%, 2,3%, 4,2%, 6,2%, 4,4%, 4,8%, 8,6 %, 3,2%, 3,4% | 0,25 - 0,55 N/mm², 11,00 - 16,50 N/mm², 0,15 - 0,38 N/mm², 1,20 - 2,00 N/mm², 0,35 - 0,72 N/mm, 2,20 - 3,70 N/mm², 7,00 - 10,00 N/mm², 5,30 - 6,50 N/mm², 8,90 - 13,00 N/mm², 41,00 - 160,00 N/mm², 0,60 - 1,05 N/mm², 0,68 - 1,25 N/mm² | bis 9 Hz, bis 8 Hz, bis 10 Hz | 0,7 (Stahl (trocken)), 0,8 (Beton (trocken)), 0,6 (Stahl (trocken)), 0,75 (Beton (trocken)), 0,6 (Stahl (trocken)), 0,7 (Beton (trocken)), 0,5 (Stahl (trocken)), 0,6 (Beton (trocken)) | 61%, 35%, 49%, 68%, 69%, 44%, 50%, 39%, 20%, 70%, 72% | 0 bis 0,028 N/mm², 0 bis 1,200 N/mm², 0 bis 0,016 N/mm², 0 bis 0,160 N/mm², 0 bis 0,040 N/mm², 0 bis 0,320 N/mm², 0 bis 0,620 N/mm², 0 bis 0,420 N/mm², 0 bis 0,850 N/mm², 0 bis 3,500 N/mm², 0 bis 0,062 N/mm², 0 bis 0,080 N/mm² | 0,018 N/mm², 0,850 N/mm², 0,011 N/mm², 0,110 N/mm², 0,028 N/mm², 0,220 N/mm², 0,450 N/mm², 0,300 N/mm², 0,600 N/mm², 2,500 N/mm², 0,042 N/mm², 0,055 N/mm² | 0,25, 0,10, 0,28, 0,17, 0,22, 0,15, 0,12, 0,14, 0,11, 0,09, 0,20, 0,18 | 220%, 230%, 180%, 240%, 210%, 190% | 35%, 58%, 34%, 57%, 47%, 60%, 59%, 55%, 38%, 44% | bis zu 0,800 N/mm², bis zu 7,000 N/mm², bis zu 0,500 N/mm², bis zu 3,000 N/mm², bis zu 0,900 N/mm², bis zu 4,000 N/mm², bis zu 5,000 N/mm², bis zu 4,500 N/mm², bis zu 6,000 N/mm², bis zu 8,000 N/mm², bis zu 1,200 N/mm², bis zu 2,000 N/mm² | 0,10 - 0,25 N/mm², 5,40 - 8,00 N/mm², 0,06 - 0,16 N/mm², 0,60 - 1,00 N/mm², 0,15 - 0,35 N/mm², 1,10 - 1,70 N/mm², 3,80 - 4,10 N/mm², 2,60 - 2,90 N/mm², 4,30 - 5,90 N/mm², 20,00 - 78,00 N/mm, 0,25 - 0,45 N/mm², 0,35 - 0,58 N/mm² | 22 kPa, 1241 kPa, 14 kPa, 170 kPa, 39 kPa, 330 kPa, 840 kPa, 620 kPa, 1050 kPa, 3640 kPa, 63 kPa, 82 kPa | 2,0 N/mm, 20,0 N/mm, 1,2 N/mm, 6,0 N/mm, 2,1 N/mm, 9,3 N/mm, 18,5 N/mm, 14,1 N/mm, 19,0 N/mm, 34,5 N/mm, 4,5 N/mm, 4,8 N/mm | innen | https://cdn.ais-online.de/m2/20/64220/images/75/43682675px3840x2160.jpg https://cdn.ais-online.de/m2/20/64220/images/04/43682604px5333x4000.jpg https://cdn.ais-online.de/m2/20/64220/images/06/43682606px5333x4000.jpg https://cdn.ais-online.de/m2/20/64220/images/08/43682608px5333x4000.jpg
REGUFOAM vibration 570plus 1500 x 1000 x 12,5 mm Schwingungsisolierung | 4026191006801 | 10006334 | Platte, Rolle | Gemischtzelliger Polyurethanschaum | 1.000,00 - 1.500,00 | 1.500,00 - 5.000,00 | 12,50 - 25,00 | B2, E | 6,75 - 47,00 | 2,00 - 26,00 | 0,31 - 6,90 | 2,0%, 7,9%, 1,6%, 3,9%, 2,3%, 4,2%, 6,2%, 4,4%, 4,8%, 8,6 %, 3,2%, 3,4% | 0,25 - 0,55 N/mm², 11,00 - 16,50 N/mm², 0,15 - 0,38 N/mm², 1,20 - 2,00 N/mm², 0,35 - 0,72 N/mm, 2,20 - 3,70 N/mm², 7,00 - 10,00 N/mm², 5,30 - 6,50 N/mm², 8,90 - 13,00 N/mm², 41,00 - 160,00 N/mm², 0,60 - 1,05 N/mm², 0,68 - 1,25 N/mm² | bis 9 Hz, bis 8 Hz, bis 10 Hz | 0,7 (Stahl (trocken)), 0,8 (Beton (trocken)), 0,6 (Stahl (trocken)), 0,75 (Beton (trocken)), 0,6 (Stahl (trocken)), 0,7 (Beton (trocken)), 0,5 (Stahl (trocken)), 0,6 (Beton (trocken)) | 61%, 35%, 49%, 68%, 69%, 44%, 50%, 39%, 20%, 70%, 72% | 0 bis 0,028 N/mm², 0 bis 1,200 N/mm², 0 bis 0,016 N/mm², 0 bis 0,160 N/mm², 0 bis 0,040 N/mm², 0 bis 0,320 N/mm², 0 bis 0,620 N/mm², 0 bis 0,420 N/mm², 0 bis 0,850 N/mm², 0 bis 3,500 N/mm², 0 bis 0,062 N/mm², 0 bis 0,080 N/mm² | 0,018 N/mm², 0,850 N/mm², 0,011 N/mm², 0,110 N/mm², 0,028 N/mm², 0,220 N/mm², 0,450 N/mm², 0,300 N/mm², 0,600 N/mm², 2,500 N/mm², 0,042 N/mm², 0,055 N/mm² | 0,25, 0,10, 0,28, 0,17, 0,22, 0,15, 0,12, 0,14, 0,11, 0,09, 0,20, 0,18 | 220%, 230%, 180%, 240%, 210%, 190% | 35%, 58%, 34%, 57%, 47%, 60%, 59%, 55%, 38%, 44% | bis zu 0,800 N/mm², bis zu 7,000 N/mm², bis zu 0,500 N/mm², bis zu 3,000 N/mm², bis zu 0,900 N/mm², bis zu 4,000 N/mm², bis zu 5,000 N/mm², bis zu 4,500 N/mm², bis zu 6,000 N/mm², bis zu 8,000 N/mm², bis zu 1,200 N/mm², bis zu 2,000 N/mm² | 0,10 - 0,25 N/mm², 5,40 - 8,00 N/mm², 0,06 - 0,16 N/mm², 0,60 - 1,00 N/mm², 0,15 - 0,35 N/mm², 1,10 - 1,70 N/mm², 3,80 - 4,10 N/mm², 2,60 - 2,90 N/mm², 4,30 - 5,90 N/mm², 20,00 - 78,00 N/mm, 0,25 - 0,45 N/mm², 0,35 - 0,58 N/mm² | 22 kPa, 1241 kPa, 14 kPa, 170 kPa, 39 kPa, 330 kPa, 840 kPa, 620 kPa, 1050 kPa, 3640 kPa, 63 kPa, 82 kPa | 2,0 N/mm, 20,0 N/mm, 1,2 N/mm, 6,0 N/mm, 2,1 N/mm, 9,3 N/mm, 18,5 N/mm, 14,1 N/mm, 19,0 N/mm, 34,5 N/mm, 4,5 N/mm, 4,8 N/mm | innen | https://cdn.ais-online.de/m2/20/64220/images/79/43682679px3840x2160.jpg https://cdn.ais-online.de/m2/20/64220/images/04/43682604px5333x4000.jpg https://cdn.ais-online.de/m2/20/64220/images/06/43682606px5333x4000.jpg https://cdn.ais-online.de/m2/20/64220/images/08/43682608px5333x4000.jpg
REGUFOAM vibration 570plus 1500 x 1000 x 25 mm Schwingungsisolierung | 4026191006818 | 10006297 | Platte, Rolle | Gemischtzelliger Polyurethanschaum | 1.000,00 - 1.500,00 | 1.500,00 - 5.000,00 | 12,50 - 25,00 | B2, E | 6,75 - 47,00 | 2,00 - 26,00 | 0,31 - 6,90 | 2,0%, 7,9%, 1,6%, 3,9%, 2,3%, 4,2%, 6,2%, 4,4%, 4,8%, 8,6 %, 3,2%, 3,4% | 0,25 - 0,55 N/mm², 11,00 - 16,50 N/mm², 0,15 - 0,38 N/mm², 1,20 - 2,00 N/mm², 0,35 - 0,72 N/mm, 2,20 - 3,70 N/mm², 7,00 - 10,00 N/mm², 5,30 - 6,50 N/mm², 8,90 - 13,00 N/mm², 41,00 - 160,00 N/mm², 0,60 - 1,05 N/mm², 0,68 - 1,25 N/mm² | bis 9 Hz, bis 8 Hz, bis 10 Hz | 0,7 (Stahl (trocken)), 0,8 (Beton (trocken)), 0,6 (Stahl (trocken)), 0,75 (Beton (trocken)), 0,6 (Stahl (trocken)), 0,7 (Beton (trocken)), 0,5 (Stahl (trocken)), 0,6 (Beton (trocken)) | 61%, 35%, 49%, 68%, 69%, 44%, 50%, 39%, 20%, 70%, 72% | 0 bis 0,028 N/mm², 0 bis 1,200 N/mm², 0 bis 0,016 N/mm², 0 bis 0,160 N/mm², 0 bis 0,040 N/mm², 0 bis 0,320 N/mm², 0 bis 0,620 N/mm², 0 bis 0,420 N/mm², 0 bis 0,850 N/mm², 0 bis 3,500 N/mm², 0 bis 0,062 N/mm², 0 bis 0,080 N/mm² | 0,018 N/mm², 0,850 N/mm², 0,011 N/mm², 0,110 N/mm², 0,028 N/mm², 0,220 N/mm², 0,450 N/mm², 0,300 N/mm², 0,600 N/mm², 2,500 N/mm², 0,042 N/mm², 0,055 N/mm² | 0,25, 0,10, 0,28, 0,17, 0,22, 0,15, 0,12, 0,14, 0,11, 0,09, 0,20, 0,18 | 220%, 230%, 180%, 240%, 210%, 190% | 35%, 58%, 34%, 57%, 47%, 60%, 59%, 55%, 38%, 44% | bis zu 0,800 N/mm², bis zu 7,000 N/mm², bis zu 0,500 N/mm², bis zu 3,000 N/mm², bis zu 0,900 N/mm², bis zu 4,000 N/mm², bis zu 5,000 N/mm², bis zu 4,500 N/mm², bis zu 6,000 N/mm², bis zu 8,000 N/mm², bis zu 1,200 N/mm², bis zu 2,000 N/mm² | 0,10 - 0,25 N/mm², 5,40 - 8,00 N/mm², 0,06 - 0,16 N/mm², 0,60 - 1,00 N/mm², 0,15 - 0,35 N/mm², 1,10 - 1,70 N/mm², 3,80 - 4,10 N/mm², 2,60 - 2,90 N/mm², 4,30 - 5,90 N/mm², 20,00 - 78,00 N/mm, 0,25 - 0,45 N/mm², 0,35 - 0,58 N/mm² | 22 kPa, 1241 kPa, 14 kPa, 170 kPa, 39 kPa, 330 kPa, 840 kPa, 620 kPa, 1050 kPa, 3640 kPa, 63 kPa, 82 kPa | 2,0 N/mm, 20,0 N/mm, 1,2 N/mm, 6,0 N/mm, 2,1 N/mm, 9,3 N/mm, 18,5 N/mm, 14,1 N/mm, 19,0 N/mm, 34,5 N/mm, 4,5 N/mm, 4,8 N/mm | innen | https://cdn.ais-online.de/m2/20/64220/images/79/43682679px3840x2160.jpg https://cdn.ais-online.de/m2/20/64220/images/04/43682604px5333x4000.jpg https://cdn.ais-online.de/m2/20/64220/images/06/43682606px5333x4000.jpg https://cdn.ais-online.de/m2/20/64220/images/08/43682608px5333x4000.jpg
REGUFOAM vibration 680plus 1500 x 1000 x 12,5 mm Schwingungsisolierung | 4026191006825 | 10006335 | Platte, Rolle | Gemischtzelliger Polyurethanschaum | 1.000,00 - 1.500,00 | 1.500,00 - 5.000,00 | 12,50 - 25,00 | B2, E | 6,75 - 47,00 | 2,00 - 26,00 | 0,31 - 6,90 | 2,0%, 7,9%, 1,6%, 3,9%, 2,3%, 4,2%, 6,2%, 4,4%, 4,8%, 8,6 %, 3,2%, 3,4% | 0,25 - 0,55 N/mm², 11,00 - 16,50 N/mm², 0,15 - 0,38 N/mm², 1,20 - 2,00 N/mm², 0,35 - 0,72 N/mm, 2,20 - 3,70 N/mm², 7,00 - 10,00 N/mm², 5,30 - 6,50 N/mm², 8,90 - 13,00 N/mm², 41,00 - 160,00 N/mm², 0,60 - 1,05 N/mm², 0,68 - 1,25 N/mm² | bis 9 Hz, bis 8 Hz, bis 10 Hz | 0,7 (Stahl (trocken)), 0,8 (Beton (trocken)), 0,6 (Stahl (trocken)), 0,75 (Beton (trocken)), 0,6 (Stahl (trocken)), 0,7 (Beton (trocken)), 0,5 (Stahl (trocken)), 0,6 (Beton (trocken)) | 61%, 35%, 49%, 68%, 69%, 44%, 50%, 39%, 20%, 70%, 72% | 0 bis 0,028 N/mm², 0 bis 1,200 N/mm², 0 bis 0,016 N/mm², 0 bis 0,160 N/mm², 0 bis 0,040 N/mm², 0 bis 0,320 N/mm², 0 bis 0,620 N/mm², 0 bis 0,420 N/mm², 0 bis 0,850 N/mm², 0 bis 3,500 N/mm², 0 bis 0,062 N/mm², 0 bis 0,080 N/mm² | 0,018 N/mm², 0,850 N/mm², 0,011 N/mm², 0,110 N/mm², 0,028 N/mm², 0,220 N/mm², 0,450 N/mm², 0,300 N/mm², 0,600 N/mm², 2,500 N/mm², 0,042 N/mm², 0,055 N/mm² | 0,25, 0,10, 0,28, 0,17, 0,22, 0,15, 0,12, 0,14, 0,11, 0,09, 0,20, 0,18 | 220%, 230%, 180%, 240%, 210%, 190% | 35%, 58%, 34%, 57%, 47%, 60%, 59%, 55%, 38%, 44% | bis zu 0,800 N/mm², bis zu 7,000 N/mm², bis zu 0,500 N/mm², bis zu 3,000 N/mm², bis zu 0,900 N/mm², bis zu 4,000 N/mm², bis zu 5,000 N/mm², bis zu 4,500 N/mm², bis zu 6,000 N/mm², bis zu 8,000 N/mm², bis zu 1,200 N/mm², bis zu 2,000 N/mm² | 0,10 - 0,25 N/mm², 5,40 - 8,00 N/mm², 0,06 - 0,16 N/mm², 0,60 - 1,00 N/mm², 0,15 - 0,35 N/mm², 1,10 - 1,70 N/mm², 3,80 - 4,10 N/mm², 2,60 - 2,90 N/mm², 4,30 - 5,90 N/mm², 20,00 - 78,00 N/mm, 0,25 - 0,45 N/mm², 0,35 - 0,58 N/mm² | 22 kPa, 1241 kPa, 14 kPa, 170 kPa, 39 kPa, 330 kPa, 840 kPa, 620 kPa, 1050 kPa, 3640 kPa, 63 kPa, 82 kPa | 2,0 N/mm, 20,0 N/mm, 1,2 N/mm, 6,0 N/mm, 2,1 N/mm, 9,3 N/mm, 18,5 N/mm, 14,1 N/mm, 19,0 N/mm, 34,5 N/mm, 4,5 N/mm, 4,8 N/mm | innen | https://cdn.ais-online.de/m2/20/64220/images/83/43682683px3840x2160.jpg https://cdn.ais-online.de/m2/20/64220/images/04/43682604px5333x4000.jpg https://cdn.ais-online.de/m2/20/64220/images/06/43682606px5333x4000.jpg https://cdn.ais-online.de/m2/20/64220/images/08/43682608px5333x4000.jpg
REGUFOAM vibration 680plus 1500 x 1000 x 25 mm Schwingungsisolierung | 4026191006832 | 10006298 | Platte, Rolle | Gemischtzelliger Polyurethanschaum | 1.000,00 - 1.500,00 | 1.500,00 - 5.000,00 | 12,50 - 25,00 | B2, E | 6,75 - 47,00 | 2,00 - 26,00 | 0,31 - 6,90 | 2,0%, 7,9%, 1,6%, 3,9%, 2,3%, 4,2%, 6,2%, 4,4%, 4,8%, 8,6 %, 3,2%, 3,4% | 0,25 - 0,55 N/mm², 11,00 - 16,50 N/mm², 0,15 - 0,38 N/mm², 1,20 - 2,00 N/mm², 0,35 - 0,72 N/mm, 2,20 - 3,70 N/mm², 7,00 - 10,00 N/mm², 5,30 - 6,50 N/mm², 8,90 - 13,00 N/mm², 41,00 - 160,00 N/mm², 0,60 - 1,05 N/mm², 0,68 - 1,25 N/mm² | bis 9 Hz, bis 8 Hz, bis 10 Hz | 0,7 (Stahl (trocken)), 0,8 (Beton (trocken)), 0,6 (Stahl (trocken)), 0,75 (Beton (trocken)), 0,6 (Stahl (trocken)), 0,7 (Beton (trocken)), 0,5 (Stahl (trocken)), 0,6 (Beton (trocken)) | 61%, 35%, 49%, 68%, 69%, 44%, 50%, 39%, 20%, 70%, 72% | 0 bis 0,028 N/mm², 0 bis 1,200 N/mm², 0 bis 0,016 N/mm², 0 bis 0,160 N/mm², 0 bis 0,040 N/mm², 0 bis 0,320 N/mm², 0 bis 0,620 N/mm², 0 bis 0,420 N/mm², 0 bis 0,850 N/mm², 0 bis 3,500 N/mm², 0 bis 0,062 N/mm², 0 bis 0,080 N/mm² | 0,018 N/mm², 0,850 N/mm², 0,011 N/mm², 0,110 N/mm², 0,028 N/mm², 0,220 N/mm², 0,450 N/mm², 0,300 N/mm², 0,600 N/mm², 2,500 N/mm², 0,042 N/mm², 0,055 N/mm² | 0,25, 0,10, 0,28, 0,17, 0,22, 0,15, 0,12, 0,14, 0,11, 0,09, 0,20, 0,18 | 220%, 230%, 180%, 240%, 210%, 190% | 35%, 58%, 34%, 57%, 47%, 60%, 59%, 55%, 38%, 44% | bis zu 0,800 N/mm², bis zu 7,000 N/mm², bis zu 0,500 N/mm², bis zu 3,000 N/mm², bis zu 0,900 N/mm², bis zu 4,000 N/mm², bis zu 5,000 N/mm², bis zu 4,500 N/mm², bis zu 6,000 N/mm², bis zu 8,000 N/mm², bis zu 1,200 N/mm², bis zu 2,000 N/mm² | 0,10 - 0,25 N/mm², 5,40 - 8,00 N/mm², 0,06 - 0,16 N/mm², 0,60 - 1,00 N/mm², 0,15 - 0,35 N/mm², 1,10 - 1,70 N/mm², 3,80 - 4,10 N/mm², 2,60 - 2,90 N/mm², 4,30 - 5,90 N/mm², 20,00 - 78,00 N/mm, 0,25 - 0,45 N/mm², 0,35 - 0,58 N/mm² | 22 kPa, 1241 kPa, 14 kPa, 170 kPa, 39 kPa, 330 kPa, 840 kPa, 620 kPa, 1050 kPa, 3640 kPa, 63 kPa, 82 kPa | 2,0 N/mm, 20,0 N/mm, 1,2 N/mm, 6,0 N/mm, 2,1 N/mm, 9,3 N/mm, 18,5 N/mm, 14,1 N/mm, 19,0 N/mm, 34,5 N/mm, 4,5 N/mm, 4,8 N/mm | innen | https://cdn.ais-online.de/m2/20/64220/images/83/43682683px3840x2160.jpg https://cdn.ais-online.de/m2/20/64220/images/04/43682604px5333x4000.jpg https://cdn.ais-online.de/m2/20/64220/images/06/43682606px5333x4000.jpg https://cdn.ais-online.de/m2/20/64220/images/08/43682608px5333x4000.jpg
REGUFOAM vibration 740 plus 1500 x 1000 x 12,5 mm Schwingungsisolierung | 4026191006849 | 10007273 | Platte, Rolle | Gemischtzelliger Polyurethanschaum | 1.000,00 - 1.500,00 | 1.500,00 - 5.000,00 | 12,50 - 25,00 | B2, E | 6,75 - 47,00 | 2,00 - 26,00 | 0,31 - 6,90 | 2,0%, 7,9%, 1,6%, 3,9%, 2,3%, 4,2%, 6,2%, 4,4%, 4,8%, 8,6 %, 3,2%, 3,4% | 0,25 - 0,55 N/mm², 11,00 - 16,50 N/mm², 0,15 - 0,38 N/mm², 1,20 - 2,00 N/mm², 0,35 - 0,72 N/mm, 2,20 - 3,70 N/mm², 7,00 - 10,00 N/mm², 5,30 - 6,50 N/mm², 8,90 - 13,00 N/mm², 41,00 - 160,00 N/mm², 0,60 - 1,05 N/mm², 0,68 - 1,25 N/mm² | bis 9 Hz, bis 8 Hz, bis 10 Hz | 0,7 (Stahl (trocken)), 0,8 (Beton (trocken)), 0,6 (Stahl (trocken)), 0,75 (Beton (trocken)), 0,6 (Stahl (trocken)), 0,7 (Beton (trocken)), 0,5 (Stahl (trocken)), 0,6 (Beton (trocken)) | 61%, 35%, 49%, 68%, 69%, 44%, 50%, 39%, 20%, 70%, 72% | 0 bis 0,028 N/mm², 0 bis 1,200 N/mm², 0 bis 0,016 N/mm², 0 bis 0,160 N/mm², 0 bis 0,040 N/mm², 0 bis 0,320 N/mm², 0 bis 0,620 N/mm², 0 bis 0,420 N/mm², 0 bis 0,850 N/mm², 0 bis 3,500 N/mm², 0 bis 0,062 N/mm², 0 bis 0,080 N/mm² | 0,018 N/mm², 0,850 N/mm², 0,011 N/mm², 0,110 N/mm², 0,028 N/mm², 0,220 N/mm², 0,450 N/mm², 0,300 N/mm², 0,600 N/mm², 2,500 N/mm², 0,042 N/mm², 0,055 N/mm² | 0,25, 0,10, 0,28, 0,17, 0,22, 0,15, 0,12, 0,14, 0,11, 0,09, 0,20, 0,18 | 220%, 230%, 180%, 240%, 210%, 190% | 35%, 58%, 34%, 57%, 47%, 60%, 59%, 55%, 38%, 44% | bis zu 0,800 N/mm², bis zu 7,000 N/mm², bis zu 0,500 N/mm², bis zu 3,000 N/mm², bis zu 0,900 N/mm², bis zu 4,000 N/mm², bis zu 5,000 N/mm², bis zu 4,500 N/mm², bis zu 6,000 N/mm², bis zu 8,000 N/mm², bis zu 1,200 N/mm², bis zu 2,000 N/mm² | 0,10 - 0,25 N/mm², 5,40 - 8,00 N/mm², 0,06 - 0,16 N/mm², 0,60 - 1,00 N/mm², 0,15 - 0,35 N/mm², 1,10 - 1,70 N/mm², 3,80 - 4,10 N/mm², 2,60 - 2,90 N/mm², 4,30 - 5,90 N/mm², 20,00 - 78,00 N/mm, 0,25 - 0,45 N/mm², 0,35 - 0,58 N/mm² | 22 kPa, 1241 kPa, 14 kPa, 170 kPa, 39 kPa, 330 kPa, 840 kPa, 620 kPa, 1050 kPa, 3640 kPa, 63 kPa, 82 kPa | 2,0 N/mm, 20,0 N/mm, 1,2 N/mm, 6,0 N/mm, 2,1 N/mm, 9,3 N/mm, 18,5 N/mm, 14,1 N/mm, 19,0 N/mm, 34,5 N/mm, 4,5 N/mm, 4,8 N/mm | innen | https://cdn.ais-online.de/m2/20/64220/images/87/43682687px3840x2160.jpg https://cdn.ais-online.de/m2/20/64220/images/04/43682604px5333x4000.jpg https://cdn.ais-online.de/m2/20/64220/images/06/43682606px5333x4000.jpg https://cdn.ais-online.de/m2/20/64220/images/08/43682608px5333x4000.jpg
REGUFOAM vibration 740plus 1500 x 1000 x 25 mm Schwingungsisolierung | 4026191006856 | 10006300 | Platte, Rolle | Gemischtzelliger Polyurethanschaum | 1.000,00 - 1.500,00 | 1.500,00 - 5.000,00 | 12,50 - 25,00 | B2, E | 6,75 - 47,00 | 2,00 - 26,00 | 0,31 - 6,90 | 2,0%, 7,9%, 1,6%, 3,9%, 2,3%, 4,2%, 6,2%, 4,4%, 4,8%, 8,6 %, 3,2%, 3,4% | 0,25 - 0,55 N/mm², 11,00 - 16,50 N/mm², 0,15 - 0,38 N/mm², 1,20 - 2,00 N/mm², 0,35 - 0,72 N/mm, 2,20 - 3,70 N/mm², 7,00 - 10,00 N/mm², 5,30 - 6,50 N/mm², 8,90 - 13,00 N/mm², 41,00 - 160,00 N/mm², 0,60 - 1,05 N/mm², 0,68 - 1,25 N/mm² | bis 9 Hz, bis 8 Hz, bis 10 Hz | 0,7 (Stahl (trocken)), 0,8 (Beton (trocken)), 0,6 (Stahl (trocken)), 0,75 (Beton (trocken)), 0,6 (Stahl (trocken)), 0,7 (Beton (trocken)), 0,5 (Stahl (trocken)), 0,6 (Beton (trocken)) | 61%, 35%, 49%, 68%, 69%, 44%, 50%, 39%, 20%, 70%, 72% | 0 bis 0,028 N/mm², 0 bis 1,200 N/mm², 0 bis 0,016 N/mm², 0 bis 0,160 N/mm², 0 bis 0,040 N/mm², 0 bis 0,320 N/mm², 0 bis 0,620 N/mm², 0 bis 0,420 N/mm², 0 bis 0,850 N/mm², 0 bis 3,500 N/mm², 0 bis 0,062 N/mm², 0 bis 0,080 N/mm² | 0,018 N/mm², 0,850 N/mm², 0,011 N/mm², 0,110 N/mm², 0,028 N/mm², 0,220 N/mm², 0,450 N/mm², 0,300 N/mm², 0,600 N/mm², 2,500 N/mm², 0,042 N/mm², 0,055 N/mm² | 0,25, 0,10, 0,28, 0,17, 0,22, 0,15, 0,12, 0,14, 0,11, 0,09, 0,20, 0,18 | 220%, 230%, 180%, 240%, 210%, 190% | 35%, 58%, 34%, 57%, 47%, 60%, 59%, 55%, 38%, 44% | bis zu 0,800 N/mm², bis zu 7,000 N/mm², bis zu 0,500 N/mm², bis zu 3,000 N/mm², bis zu 0,900 N/mm², bis zu 4,000 N/mm², bis zu 5,000 N/mm², bis zu 4,500 N/mm², bis zu 6,000 N/mm², bis zu 8,000 N/mm², bis zu 1,200 N/mm², bis zu 2,000 N/mm² | 0,10 - 0,25 N/mm², 5,40 - 8,00 N/mm², 0,06 - 0,16 N/mm², 0,60 - 1,00 N/mm², 0,15 - 0,35 N/mm², 1,10 - 1,70 N/mm², 3,80 - 4,10 N/mm², 2,60 - 2,90 N/mm², 4,30 - 5,90 N/mm², 20,00 - 78,00 N/mm, 0,25 - 0,45 N/mm², 0,35 - 0,58 N/mm² | 22 kPa, 1241 kPa, 14 kPa, 170 kPa, 39 kPa, 330 kPa, 840 kPa, 620 kPa, 1050 kPa, 3640 kPa, 63 kPa, 82 kPa | 2,0 N/mm, 20,0 N/mm, 1,2 N/mm, 6,0 N/mm, 2,1 N/mm, 9,3 N/mm, 18,5 N/mm, 14,1 N/mm, 19,0 N/mm, 34,5 N/mm, 4,5 N/mm, 4,8 N/mm | innen | https://cdn.ais-online.de/m2/20/64220/images/87/43682687px3840x2160.jpg https://cdn.ais-online.de/m2/20/64220/images/04/43682604px5333x4000.jpg https://cdn.ais-online.de/m2/20/64220/images/06/43682606px5333x4000.jpg https://cdn.ais-online.de/m2/20/64220/images/08/43682608px5333x4000.jpg
REGUFOAM vibration 810plus 1500 x 1000 x 12,5 mm Schwingungsisolierung | 4026191006863 | 10006336 | Platte, Rolle | Gemischtzelliger Polyurethanschaum | 1.000,00 - 1.500,00 | 1.500,00 - 5.000,00 | 12,50 - 25,00 | B2, E | 6,75 - 47,00 | 2,00 - 26,00 | 0,31 - 6,90 | 2,0%, 7,9%, 1,6%, 3,9%, 2,3%, 4,2%, 6,2%, 4,4%, 4,8%, 8,6 %, 3,2%, 3,4% | 0,25 - 0,55 N/mm², 11,00 - 16,50 N/mm², 0,15 - 0,38 N/mm², 1,20 - 2,00 N/mm², 0,35 - 0,72 N/mm, 2,20 - 3,70 N/mm², 7,00 - 10,00 N/mm², 5,30 - 6,50 N/mm², 8,90 - 13,00 N/mm², 41,00 - 160,00 N/mm², 0,60 - 1,05 N/mm², 0,68 - 1,25 N/mm² | bis 9 Hz, bis 8 Hz, bis 10 Hz | 0,7 (Stahl (trocken)), 0,8 (Beton (trocken)), 0,6 (Stahl (trocken)), 0,75 (Beton (trocken)), 0,6 (Stahl (trocken)), 0,7 (Beton (trocken)), 0,5 (Stahl (trocken)), 0,6 (Beton (trocken)) | 61%, 35%, 49%, 68%, 69%, 44%, 50%, 39%, 20%, 70%, 72% | 0 bis 0,028 N/mm², 0 bis 1,200 N/mm², 0 bis 0,016 N/mm², 0 bis 0,160 N/mm², 0 bis 0,040 N/mm², 0 bis 0,320 N/mm², 0 bis 0,620 N/mm², 0 bis 0,420 N/mm², 0 bis 0,850 N/mm², 0 bis 3,500 N/mm², 0 bis 0,062 N/mm², 0 bis 0,080 N/mm² | 0,018 N/mm², 0,850 N/mm², 0,011 N/mm², 0,110 N/mm², 0,028 N/mm², 0,220 N/mm², 0,450 N/mm², 0,300 N/mm², 0,600 N/mm², 2,500 N/mm², 0,042 N/mm², 0,055 N/mm² | 0,25, 0,10, 0,28, 0,17, 0,22, 0,15, 0,12, 0,14, 0,11, 0,09, 0,20, 0,18 | 220%, 230%, 180%, 240%, 210%, 190% | 35%, 58%, 34%, 57%, 47%, 60%, 59%, 55%, 38%, 44% | bis zu 0,800 N/mm², bis zu 7,000 N/mm², bis zu 0,500 N/mm², bis zu 3,000 N/mm², bis zu 0,900 N/mm², bis zu 4,000 N/mm², bis zu 5,000 N/mm², bis zu 4,500 N/mm², bis zu 6,000 N/mm², bis zu 8,000 N/mm², bis zu 1,200 N/mm², bis zu 2,000 N/mm² | 0,10 - 0,25 N/mm², 5,40 - 8,00 N/mm², 0,06 - 0,16 N/mm², 0,60 - 1,00 N/mm², 0,15 - 0,35 N/mm², 1,10 - 1,70 N/mm², 3,80 - 4,10 N/mm², 2,60 - 2,90 N/mm², 4,30 - 5,90 N/mm², 20,00 - 78,00 N/mm, 0,25 - 0,45 N/mm², 0,35 - 0,58 N/mm² | 22 kPa, 1241 kPa, 14 kPa, 170 kPa, 39 kPa, 330 kPa, 840 kPa, 620 kPa, 1050 kPa, 3640 kPa, 63 kPa, 82 kPa | 2,0 N/mm, 20,0 N/mm, 1,2 N/mm, 6,0 N/mm, 2,1 N/mm, 9,3 N/mm, 18,5 N/mm, 14,1 N/mm, 19,0 N/mm, 34,5 N/mm, 4,5 N/mm, 4,8 N/mm | innen | https://cdn.ais-online.de/m2/20/64220/images/91/43682691px3840x2160.jpg https://cdn.ais-online.de/m2/20/64220/images/04/43682604px5333x4000.jpg https://cdn.ais-online.de/m2/20/64220/images/06/43682606px5333x4000.jpg https://cdn.ais-online.de/m2/20/64220/images/08/43682608px5333x4000.jpg
REGUFOAM vibration 810plus 1500 x 1000 x 25 mm Schwingungsisolierung | 4026191006870 | 10006303 | Platte, Rolle | Gemischtzelliger Polyurethanschaum | 1.000,00 - 1.500,00 | 1.500,00 - 5.000,00 | 12,50 - 25,00 | B2, E | 6,75 - 47,00 | 2,00 - 26,00 | 0,31 - 6,90 | 2,0%, 7,9%, 1,6%, 3,9%, 2,3%, 4,2%, 6,2%, 4,4%, 4,8%, 8,6 %, 3,2%, 3,4% | 0,25 - 0,55 N/mm², 11,00 - 16,50 N/mm², 0,15 - 0,38 N/mm², 1,20 - 2,00 N/mm², 0,35 - 0,72 N/mm, 2,20 - 3,70 N/mm², 7,00 - 10,00 N/mm², 5,30 - 6,50 N/mm², 8,90 - 13,00 N/mm², 41,00 - 160,00 N/mm², 0,60 - 1,05 N/mm², 0,68 - 1,25 N/mm² | bis 9 Hz, bis 8 Hz, bis 10 Hz | 0,7 (Stahl (trocken)), 0,8 (Beton (trocken)), 0,6 (Stahl (trocken)), 0,75 (Beton (trocken)), 0,6 (Stahl (trocken)), 0,7 (Beton (trocken)), 0,5 (Stahl (trocken)), 0,6 (Beton (trocken)) | 61%, 35%, 49%, 68%, 69%, 44%, 50%, 39%, 20%, 70%, 72% | 0 bis 0,028 N/mm², 0 bis 1,200 N/mm², 0 bis 0,016 N/mm², 0 bis 0,160 N/mm², 0 bis 0,040 N/mm², 0 bis 0,320 N/mm², 0 bis 0,620 N/mm², 0 bis 0,420 N/mm², 0 bis 0,850 N/mm², 0 bis 3,500 N/mm², 0 bis 0,062 N/mm², 0 bis 0,080 N/mm² | 0,018 N/mm², 0,850 N/mm², 0,011 N/mm², 0,110 N/mm², 0,028 N/mm², 0,220 N/mm², 0,450 N/mm², 0,300 N/mm², 0,600 N/mm², 2,500 N/mm², 0,042 N/mm², 0,055 N/mm² | 0,25, 0,10, 0,28, 0,17, 0,22, 0,15, 0,12, 0,14, 0,11, 0,09, 0,20, 0,18 | 220%, 230%, 180%, 240%, 210%, 190% | 35%, 58%, 34%, 57%, 47%, 60%, 59%, 55%, 38%, 44% | bis zu 0,800 N/mm², bis zu 7,000 N/mm², bis zu 0,500 N/mm², bis zu 3,000 N/mm², bis zu 0,900 N/mm², bis zu 4,000 N/mm², bis zu 5,000 N/mm², bis zu 4,500 N/mm², bis zu 6,000 N/mm², bis zu 8,000 N/mm², bis zu 1,200 N/mm², bis zu 2,000 N/mm² | 0,10 - 0,25 N/mm², 5,40 - 8,00 N/mm², 0,06 - 0,16 N/mm², 0,60 - 1,00 N/mm², 0,15 - 0,35 N/mm², 1,10 - 1,70 N/mm², 3,80 - 4,10 N/mm², 2,60 - 2,90 N/mm², 4,30 - 5,90 N/mm², 20,00 - 78,00 N/mm, 0,25 - 0,45 N/mm², 0,35 - 0,58 N/mm² | 22 kPa, 1241 kPa, 14 kPa, 170 kPa, 39 kPa, 330 kPa, 840 kPa, 620 kPa, 1050 kPa, 3640 kPa, 63 kPa, 82 kPa | 2,0 N/mm, 20,0 N/mm, 1,2 N/mm, 6,0 N/mm, 2,1 N/mm, 9,3 N/mm, 18,5 N/mm, 14,1 N/mm, 19,0 N/mm, 34,5 N/mm, 4,5 N/mm, 4,8 N/mm | innen | https://cdn.ais-online.de/m2/20/64220/images/91/43682691px3840x2160.jpg https://cdn.ais-online.de/m2/20/64220/images/04/43682604px5333x4000.jpg https://cdn.ais-online.de/m2/20/64220/images/06/43682606px5333x4000.jpg https://cdn.ais-online.de/m2/20/64220/images/08/43682608px5333x4000.jpg
REGUFOAM vibration 990plus 1500 x 1000 x 12,5 mm Schwingungsisolierung | 4026191006887 | 10006339 | Platte, Rolle | Gemischtzelliger Polyurethanschaum | 1.000,00 - 1.500,00 | 1.500,00 - 5.000,00 | 12,50 - 25,00 | B2, E | 6,75 - 47,00 | 2,00 - 26,00 | 0,31 - 6,90 | 2,0%, 7,9%, 1,6%, 3,9%, 2,3%, 4,2%, 6,2%, 4,4%, 4,8%, 8,6 %, 3,2%, 3,4% | 0,25 - 0,55 N/mm², 11,00 - 16,50 N/mm², 0,15 - 0,38 N/mm², 1,20 - 2,00 N/mm², 0,35 - 0,72 N/mm, 2,20 - 3,70 N/mm², 7,00 - 10,00 N/mm², 5,30 - 6,50 N/mm², 8,90 - 13,00 N/mm², 41,00 - 160,00 N/mm², 0,60 - 1,05 N/mm², 0,68 - 1,25 N/mm² | bis 9 Hz, bis 8 Hz, bis 10 Hz | 0,7 (Stahl (trocken)), 0,8 (Beton (trocken)), 0,6 (Stahl (trocken)), 0,75 (Beton (trocken)), 0,6 (Stahl (trocken)), 0,7 (Beton (trocken)), 0,5 (Stahl (trocken)), 0,6 (Beton (trocken)) | 61%, 35%, 49%, 68%, 69%, 44%, 50%, 39%, 20%, 70%, 72% | 0 bis 0,028 N/mm², 0 bis 1,200 N/mm², 0 bis 0,016 N/mm², 0 bis 0,160 N/mm², 0 bis 0,040 N/mm², 0 bis 0,320 N/mm², 0 bis 0,620 N/mm², 0 bis 0,420 N/mm², 0 bis 0,850 N/mm², 0 bis 3,500 N/mm², 0 bis 0,062 N/mm², 0 bis 0,080 N/mm² | 0,018 N/mm², 0,850 N/mm², 0,011 N/mm², 0,110 N/mm², 0,028 N/mm², 0,220 N/mm², 0,450 N/mm², 0,300 N/mm², 0,600 N/mm², 2,500 N/mm², 0,042 N/mm², 0,055 N/mm² | 0,25, 0,10, 0,28, 0,17, 0,22, 0,15, 0,12, 0,14, 0,11, 0,09, 0,20, 0,18 | 220%, 230%, 180%, 240%, 210%, 190% | 35%, 58%, 34%, 57%, 47%, 60%, 59%, 55%, 38%, 44% | bis zu 0,800 N/mm², bis zu 7,000 N/mm², bis zu 0,500 N/mm², bis zu 3,000 N/mm², bis zu 0,900 N/mm², bis zu 4,000 N/mm², bis zu 5,000 N/mm², bis zu 4,500 N/mm², bis zu 6,000 N/mm², bis zu 8,000 N/mm², bis zu 1,200 N/mm², bis zu 2,000 N/mm² | 0,10 - 0,25 N/mm², 5,40 - 8,00 N/mm², 0,06 - 0,16 N/mm², 0,60 - 1,00 N/mm², 0,15 - 0,35 N/mm², 1,10 - 1,70 N/mm², 3,80 - 4,10 N/mm², 2,60 - 2,90 N/mm², 4,30 - 5,90 N/mm², 20,00 - 78,00 N/mm, 0,25 - 0,45 N/mm², 0,35 - 0,58 N/mm² | 22 kPa, 1241 kPa, 14 kPa, 170 kPa, 39 kPa, 330 kPa, 840 kPa, 620 kPa, 1050 kPa, 3640 kPa, 63 kPa, 82 kPa | 2,0 N/mm, 20,0 N/mm, 1,2 N/mm, 6,0 N/mm, 2,1 N/mm, 9,3 N/mm, 18,5 N/mm, 14,1 N/mm, 19,0 N/mm, 34,5 N/mm, 4,5 N/mm, 4,8 N/mm | innen | https://cdn.ais-online.de/m2/20/64220/images/95/43682695px3840x2160.jpg https://cdn.ais-online.de/m2/20/64220/images/04/43682604px5333x4000.jpg https://cdn.ais-online.de/m2/20/64220/images/06/43682606px5333x4000.jpg https://cdn.ais-online.de/m2/20/64220/images/08/43682608px5333x4000.jpg
REGUFOAM vibration 990plus 1500 x 1000 x 25 mm Schwingungsisolierung | 4026191006894 | 10006304 | Platte, Rolle | Gemischtzelliger Polyurethanschaum | 1.000,00 - 1.500,00 | 1.500,00 - 5.000,00 | 12,50 - 25,00 | B2, E | 6,75 - 47,00 | 2,00 - 26,00 | 0,31 - 6,90 | 2,0%, 7,9%, 1,6%, 3,9%, 2,3%, 4,2%, 6,2%, 4,4%, 4,8%, 8,6 %, 3,2%, 3,4% | 0,25 - 0,55 N/mm², 11,00 - 16,50 N/mm², 0,15 - 0,38 N/mm², 1,20 - 2,00 N/mm², 0,35 - 0,72 N/mm, 2,20 - 3,70 N/mm², 7,00 - 10,00 N/mm², 5,30 - 6,50 N/mm², 8,90 - 13,00 N/mm², 41,00 - 160,00 N/mm², 0,60 - 1,05 N/mm², 0,68 - 1,25 N/mm² | bis 9 Hz, bis 8 Hz, bis 10 Hz | 0,7 (Stahl (trocken)), 0,8 (Beton (trocken)), 0,6 (Stahl (trocken)), 0,75 (Beton (trocken)), 0,6 (Stahl (trocken)), 0,7 (Beton (trocken)), 0,5 (Stahl (trocken)), 0,6 (Beton (trocken)) | 61%, 35%, 49%, 68%, 69%, 44%, 50%, 39%, 20%, 70%, 72% | 0 bis 0,028 N/mm², 0 bis 1,200 N/mm², 0 bis 0,016 N/mm², 0 bis 0,160 N/mm², 0 bis 0,040 N/mm², 0 bis 0,320 N/mm², 0 bis 0,620 N/mm², 0 bis 0,420 N/mm², 0 bis 0,850 N/mm², 0 bis 3,500 N/mm², 0 bis 0,062 N/mm², 0 bis 0,080 N/mm² | 0,018 N/mm², 0,850 N/mm², 0,011 N/mm², 0,110 N/mm², 0,028 N/mm², 0,220 N/mm², 0,450 N/mm², 0,300 N/mm², 0,600 N/mm², 2,500 N/mm², 0,042 N/mm², 0,055 N/mm² | 0,25, 0,10, 0,28, 0,17, 0,22, 0,15, 0,12, 0,14, 0,11, 0,09, 0,20, 0,18 | 220%, 230%, 180%, 240%, 210%, 190% | 35%, 58%, 34%, 57%, 47%, 60%, 59%, 55%, 38%, 44% | bis zu 0,800 N/mm², bis zu 7,000 N/mm², bis zu 0,500 N/mm², bis zu 3,000 N/mm², bis zu 0,900 N/mm², bis zu 4,000 N/mm², bis zu 5,000 N/mm², bis zu 4,500 N/mm², bis zu 6,000 N/mm², bis zu 8,000 N/mm², bis zu 1,200 N/mm², bis zu 2,000 N/mm² | 0,10 - 0,25 N/mm², 5,40 - 8,00 N/mm², 0,06 - 0,16 N/mm², 0,60 - 1,00 N/mm², 0,15 - 0,35 N/mm², 1,10 - 1,70 N/mm², 3,80 - 4,10 N/mm², 2,60 - 2,90 N/mm², 4,30 - 5,90 N/mm², 20,00 - 78,00 N/mm, 0,25 - 0,45 N/mm², 0,35 - 0,58 N/mm² | 22 kPa, 1241 kPa, 14 kPa, 170 kPa, 39 kPa, 330 kPa, 840 kPa, 620 kPa, 1050 kPa, 3640 kPa, 63 kPa, 82 kPa | 2,0 N/mm, 20,0 N/mm, 1,2 N/mm, 6,0 N/mm, 2,1 N/mm, 9,3 N/mm, 18,5 N/mm, 14,1 N/mm, 19,0 N/mm, 34,5 N/mm, 4,5 N/mm, 4,8 N/mm | innen | https://cdn.ais-online.de/m2/20/64220/images/95/43682695px3840x2160.jpg https://cdn.ais-online.de/m2/20/64220/images/04/43682604px5333x4000.jpg https://cdn.ais-online.de/m2/20/64220/images/06/43682606px5333x4000.jpg https://cdn.ais-online.de/m2/20/64220/images/08/43682608px5333x4000.jpg
powered by Heinze