## REGUPOL Germany
REGUPOL Germany
Name | Bewertungsgruppe Rutschgefahr | Farbton | Werkstoff | Breite (mm) | Länge (mm) | Stärke (mm) | Befestigung | Brandverhalten | Lieferform | Gewicht (kg/m²) | Kraftabbau | Schlagfestigkeit | Anwendungsbereiche (ggf. empfohlene Stärken) | Bilder
REGUPOL everroll classic Puzzleplatten Fitnessboden | R 10 | nach Hersteller-Farbkarte | Ethylen-Propylen-Dien-Kautschuk (EPDM), Gummigranulat, Polyurethan (PUR), SBR | 600,00 | 600,00 | 6,00 | lose verlegen | Efl | Platten | 6,36 | bis zu 16 % | > 21 Nm | Cardio & Gerätetraining (6 - 10 mm), Freihanteltraining & Gewichtheben (8 – 10 mm), Indoor Cycling (6 – 10 mm)
powered by Heinze