## REGUPOL Germany
REGUPOL Germany
Name | Bewertungsgruppe Rutschgefahr | Farbton | Werkstoff | Breite (mm) | Länge (mm) | Stärke (mm) | Befestigung | Brandverhalten | Lieferform | Gewicht (kg/m²) | Trittschallverbesserungsmaß (dB) | Kraftabbau | Schlagfestigkeit | Anwendungsbereiche (ggf. empfohlene Stärken) | Bilder
REGUPOL everroll essential Fitnessboden | R 10 | nach Hersteller-Farbkarte | Ethylen-Propylen-Dien-Kautschuk (EPDM), Gummigranulat, Polyurethan (PUR), SBR | 600,00 - 1.250,00 | 600,00 - 20.000,00 | 4,00 - 12,00 | kleben, lose verlegen | Efl | Platten, Rolle | 4,00 - 12,00 | 19,00 | bis zu 16 % | > 21 Nm | Cardio & Gerätetraining (6 - 10 mm), Freihanteltraining & Gewichtheben (8 – 12 mm), Indoor Cycling (4 – 10 mm), Trampolinparks (4 mm), Cardio & Gerätetraining, Freihanteltraining & Gewichtheben, Indoor Cycling | https://cdn.ais-online.de/m2/20/64220/images/37/46761737px1500x1000.jpg
REGUPOL everroll essential Puzzleplatten Fitnessboden | R 10 | nach Hersteller-Farbkarte | Ethylen-Propylen-Dien-Kautschuk (EPDM), Gummigranulat, Polyurethan (PUR), SBR | 600,00 - 1.250,00 | 600,00 - 20.000,00 | 4,00 - 12,00 | kleben, lose verlegen | Efl | Platten, Rolle | 4,00 - 12,00 | 19,00 | bis zu 16 % | > 21 Nm | Cardio & Gerätetraining (6 - 10 mm), Freihanteltraining & Gewichtheben (8 – 12 mm), Indoor Cycling (4 – 10 mm), Trampolinparks (4 mm), Cardio & Gerätetraining, Freihanteltraining & Gewichtheben, Indoor Cycling
REGUPOL everroll essential Rollenware Fitnessboden | R 10 | nach Hersteller-Farbkarte | Ethylen-Propylen-Dien-Kautschuk (EPDM), Gummigranulat, Polyurethan (PUR), SBR | 600,00 - 1.250,00 | 600,00 - 20.000,00 | 4,00 - 12,00 | kleben, lose verlegen | Efl | Platten, Rolle | 4,00 - 12,00 | 19,00 | bis zu 16 % | > 21 Nm | Cardio & Gerätetraining (6 - 10 mm), Freihanteltraining & Gewichtheben (8 – 12 mm), Indoor Cycling (4 – 10 mm), Trampolinparks (4 mm), Cardio & Gerätetraining, Freihanteltraining & Gewichtheben, Indoor Cycling | https://cdn.ais-online.de/m2/20/64220/images/37/46761737px1500x1000.jpg
powered by Heinze