## REGUPOL Germany
REGUPOL Germany
Name | GTIN | HAN | Ausführung | Farbton | Produkt | Werkstoff | Breite (mm) | Länge (mm) | Stärke (mm) | Brandverhalten | Chemische Beständigkeit | Diffusionsverhalten | Wasserbeständigkeit | Dichte (kg/m³) | Gewicht (kg/m²) | Temperaturbeständigkeit (°C) | Zugfestigkeit (N/mm²) | Alterungsbeständig | Antimikrobiell | Einsatzort | Reißdehnung | Bilder
REGUPOL resist solid 6000 x 1250 x 10 mm Bautenschutz | 4026191006207 | 10008378 | Rolle | mehrfarbig | Schutzlage | Butylkautschuk (IIR), Polyurethan (PUR) | 1.250,00 | 6.000,00 | 10,00 | E | laugenbeständig, säurenbeständig | diffusionsoffen | wasserdurchlässig | 1.062,00 | 10,62 | -40,00 - 115,00 | 0,60 | ja | ja | außen | ≥ 60% | https://cdn.ais-online.de/m2/20/64220/images/83/47938883px1500x1000.jpg https://cdn.ais-online.de/m2/20/64220/images/71/47938871px1500x1000.jpg https://cdn.ais-online.de/m2/20/64220/images/73/47938873px1500x1000.jpg
powered by Heinze