## REGUPOL Germany
REGUPOL Germany
Name | GTIN | HAN | Ausführung | Farbton | Produkt | Werkstoff | Breite (mm) | Länge (mm) | Stärke (mm) | Brandverhalten | Chemische Beständigkeit | Diffusionsverhalten | Wasserbeständigkeit | Dichte (kg/m³) | Gewicht (kg/m²) | Temperaturbeständigkeit (°C) | Zugfestigkeit (N/mm²) | Reißdehnung | Einsatzort | Druckspannung | Alterungsbeständig | Antimikrobiell | Bilder
REGUPOL resist standard 10000 x 1250 x 6 mm Bautenschutz | 4026191004821 | 10004730 | Rolle | schwarz | Schutzlage | Gummigranulat, Polyurethan (PUR) | 1.250,00 | 10.000,00 | 6,00 | E | laugenbeständig, säurenbeständig | diffusionsoffen | wasserdurchlässig | 671,00 | 4,03 | -40,00 - 115,00 | 0,50 | 40% | außen | 0,55 N/mm² (bei 25 % Verformung) | ja | ja | https://cdn.ais-online.de/m2/20/64220/images/84/47938884px6864x4560.jpg https://cdn.ais-online.de/m2/20/64220/images/66/47938866px1500x1000.jpg https://cdn.ais-online.de/m2/20/64220/images/72/47938872px1500x1000.jpg
powered by Heinze