## REGUPOL Germany
REGUPOL Germany
Name | GTIN | HAN | Ausführung | Farbton | Produkt | Werkstoff | Breite (mm) | Länge (mm) | Stärke (mm) | Brandverhalten | Chemische Beständigkeit | Diffusionsverhalten | Wasserbeständigkeit | Dichte (kg/m³) | Gewicht (kg/m²) | Temperaturbeständigkeit (°C) | Zugfestigkeit (N/mm²) | Reißdehnung | Einsatzort | Druckspannung | Alterungsbeständig | Antimikrobiell | Bilder
REGUPOL resist standard Schutzschicht für Bau und Industrie |  |  | Platte, Rolle | schwarz | Schutzlage | Gummigranulat, Polyurethan (PUR) | 800,00 - 1.250,00 | 1.250,00 - 10.000,00 | 6,00 - 20,00 | E | laugenbeständig, säurenbeständig | diffusionsoffen | wasserdurchlässig | 671,00 | 4,03 - 13,42 | -40,00 - 115,00 | 0,50 | 45%, 40% | außen | 0,55 N/mm² (bei 25 % Verformung) | ja | ja | https://cdn.ais-online.de/m2/20/64220/images/84/47938884px6864x4560.jpg https://cdn.ais-online.de/m2/20/64220/images/66/47938866px1500x1000.jpg https://cdn.ais-online.de/m2/20/64220/images/72/47938872px1500x1000.jpg
REGUPOL resist standard 10000 x 1250 x 6 mm Bautenschutz | 4026191004821 | 10004730 | Platte, Rolle | schwarz | Schutzlage | Gummigranulat, Polyurethan (PUR) | 800,00 - 1.250,00 | 1.250,00 - 10.000,00 | 6,00 - 20,00 | E | laugenbeständig, säurenbeständig | diffusionsoffen | wasserdurchlässig | 671,00 | 4,03 - 13,42 | -40,00 - 115,00 | 0,50 | 45%, 40% | außen | 0,55 N/mm² (bei 25 % Verformung) | ja | ja | https://cdn.ais-online.de/m2/20/64220/images/84/47938884px6864x4560.jpg https://cdn.ais-online.de/m2/20/64220/images/66/47938866px1500x1000.jpg https://cdn.ais-online.de/m2/20/64220/images/72/47938872px1500x1000.jpg
REGUPOL resist standard 1250 x 800 x 10 mm Bautenschutz | 4026191005231 | 10007735 | Platte, Rolle | schwarz | Schutzlage | Gummigranulat, Polyurethan (PUR) | 800,00 - 1.250,00 | 1.250,00 - 10.000,00 | 6,00 - 20,00 | E | laugenbeständig, säurenbeständig | diffusionsoffen | wasserdurchlässig | 671,00 | 4,03 - 13,42 | -40,00 - 115,00 | 0,50 | 45%, 40% | außen | 0,55 N/mm² (bei 25 % Verformung) | ja | ja | https://cdn.ais-online.de/m2/20/64220/images/84/47938884px6864x4560.jpg https://cdn.ais-online.de/m2/20/64220/images/66/47938866px1500x1000.jpg https://cdn.ais-online.de/m2/20/64220/images/72/47938872px1500x1000.jpg
REGUPOL resist standard 1250 x 800 x 6 mm Bautenschutz | 4026191005194 | 10004435 | Platte, Rolle | schwarz | Schutzlage | Gummigranulat, Polyurethan (PUR) | 800,00 - 1.250,00 | 1.250,00 - 10.000,00 | 6,00 - 20,00 | E | laugenbeständig, säurenbeständig | diffusionsoffen | wasserdurchlässig | 671,00 | 4,03 - 13,42 | -40,00 - 115,00 | 0,50 | 45%, 40% | außen | 0,55 N/mm² (bei 25 % Verformung) | ja | ja | https://cdn.ais-online.de/m2/20/64220/images/84/47938884px6864x4560.jpg https://cdn.ais-online.de/m2/20/64220/images/66/47938866px1500x1000.jpg https://cdn.ais-online.de/m2/20/64220/images/72/47938872px1500x1000.jpg
REGUPOL resist standard 1250 x 800 x 8 mm Bautenschutz | 4026191004418 | 10004437 | Platte, Rolle | schwarz | Schutzlage | Gummigranulat, Polyurethan (PUR) | 800,00 - 1.250,00 | 1.250,00 - 10.000,00 | 6,00 - 20,00 | E | laugenbeständig, säurenbeständig | diffusionsoffen | wasserdurchlässig | 671,00 | 4,03 - 13,42 | -40,00 - 115,00 | 0,50 | 45%, 40% | außen | 0,55 N/mm² (bei 25 % Verformung) | ja | ja | https://cdn.ais-online.de/m2/20/64220/images/84/47938884px6864x4560.jpg https://cdn.ais-online.de/m2/20/64220/images/66/47938866px1500x1000.jpg https://cdn.ais-online.de/m2/20/64220/images/72/47938872px1500x1000.jpg
REGUPOL resist standard 2000 x 1000 x 10 mm Bautenschutz | 4026191002292 | 10004438 | Platte, Rolle | schwarz | Schutzlage | Gummigranulat, Polyurethan (PUR) | 800,00 - 1.250,00 | 1.250,00 - 10.000,00 | 6,00 - 20,00 | E | laugenbeständig, säurenbeständig | diffusionsoffen | wasserdurchlässig | 671,00 | 4,03 - 13,42 | -40,00 - 115,00 | 0,50 | 45%, 40% | außen | 0,55 N/mm² (bei 25 % Verformung) | ja | ja | https://cdn.ais-online.de/m2/20/64220/images/84/47938884px6864x4560.jpg https://cdn.ais-online.de/m2/20/64220/images/66/47938866px1500x1000.jpg https://cdn.ais-online.de/m2/20/64220/images/72/47938872px1500x1000.jpg
REGUPOL resist standard 2000 x 1000 x 6 mm Bautenschutz | 4026191002261 | 10004433 | Platte, Rolle | schwarz | Schutzlage | Gummigranulat, Polyurethan (PUR) | 800,00 - 1.250,00 | 1.250,00 - 10.000,00 | 6,00 - 20,00 | E | laugenbeständig, säurenbeständig | diffusionsoffen | wasserdurchlässig | 671,00 | 4,03 - 13,42 | -40,00 - 115,00 | 0,50 | 45%, 40% | außen | 0,55 N/mm² (bei 25 % Verformung) | ja | ja | https://cdn.ais-online.de/m2/20/64220/images/84/47938884px6864x4560.jpg https://cdn.ais-online.de/m2/20/64220/images/66/47938866px1500x1000.jpg https://cdn.ais-online.de/m2/20/64220/images/72/47938872px1500x1000.jpg
REGUPOL resist standard 2000 x 1000 x 8 mm Bautenschutz | 4026191002230 | 10004436 | Platte, Rolle | schwarz | Schutzlage | Gummigranulat, Polyurethan (PUR) | 800,00 - 1.250,00 | 1.250,00 - 10.000,00 | 6,00 - 20,00 | E | laugenbeständig, säurenbeständig | diffusionsoffen | wasserdurchlässig | 671,00 | 4,03 - 13,42 | -40,00 - 115,00 | 0,50 | 45%, 40% | außen | 0,55 N/mm² (bei 25 % Verformung) | ja | ja | https://cdn.ais-online.de/m2/20/64220/images/84/47938884px6864x4560.jpg https://cdn.ais-online.de/m2/20/64220/images/66/47938866px1500x1000.jpg https://cdn.ais-online.de/m2/20/64220/images/72/47938872px1500x1000.jpg
REGUPOL resist standard 2300 x 1150 x 10 mm Bautenschutz | 4026191004739 | 10004439 | Platte, Rolle | schwarz | Schutzlage | Gummigranulat, Polyurethan (PUR) | 800,00 - 1.250,00 | 1.250,00 - 10.000,00 | 6,00 - 20,00 | E | laugenbeständig, säurenbeständig | diffusionsoffen | wasserdurchlässig | 671,00 | 4,03 - 13,42 | -40,00 - 115,00 | 0,50 | 45%, 40% | außen | 0,55 N/mm² (bei 25 % Verformung) | ja | ja | https://cdn.ais-online.de/m2/20/64220/images/84/47938884px6864x4560.jpg https://cdn.ais-online.de/m2/20/64220/images/66/47938866px1500x1000.jpg https://cdn.ais-online.de/m2/20/64220/images/72/47938872px1500x1000.jpg
REGUPOL resist standard 2300 x 1150 x 12 mm Bautenschutz | 4026191004784 | 10008296 | Platte, Rolle | schwarz | Schutzlage | Gummigranulat, Polyurethan (PUR) | 800,00 - 1.250,00 | 1.250,00 - 10.000,00 | 6,00 - 20,00 | E | laugenbeständig, säurenbeständig | diffusionsoffen | wasserdurchlässig | 671,00 | 4,03 - 13,42 | -40,00 - 115,00 | 0,50 | 45%, 40% | außen | 0,55 N/mm² (bei 25 % Verformung) | ja | ja | https://cdn.ais-online.de/m2/20/64220/images/84/47938884px6864x4560.jpg https://cdn.ais-online.de/m2/20/64220/images/66/47938866px1500x1000.jpg https://cdn.ais-online.de/m2/20/64220/images/72/47938872px1500x1000.jpg
REGUPOL resist standard 2300 x 1150 x 15 mm Bautenschutz | 4026191006900 | 10004401 | Platte, Rolle | schwarz | Schutzlage | Gummigranulat, Polyurethan (PUR) | 800,00 - 1.250,00 | 1.250,00 - 10.000,00 | 6,00 - 20,00 | E | laugenbeständig, säurenbeständig | diffusionsoffen | wasserdurchlässig | 671,00 | 4,03 - 13,42 | -40,00 - 115,00 | 0,50 | 45%, 40% | außen | 0,55 N/mm² (bei 25 % Verformung) | ja | ja | https://cdn.ais-online.de/m2/20/64220/images/84/47938884px6864x4560.jpg https://cdn.ais-online.de/m2/20/64220/images/66/47938866px1500x1000.jpg https://cdn.ais-online.de/m2/20/64220/images/72/47938872px1500x1000.jpg
REGUPOL resist standard 2300 x 1150 x 20 mm Bautenschutz | 4026191006917 | 10007143 | Platte, Rolle | schwarz | Schutzlage | Gummigranulat, Polyurethan (PUR) | 800,00 - 1.250,00 | 1.250,00 - 10.000,00 | 6,00 - 20,00 | E | laugenbeständig, säurenbeständig | diffusionsoffen | wasserdurchlässig | 671,00 | 4,03 - 13,42 | -40,00 - 115,00 | 0,50 | 45%, 40% | außen | 0,55 N/mm² (bei 25 % Verformung) | ja | ja | https://cdn.ais-online.de/m2/20/64220/images/84/47938884px6864x4560.jpg https://cdn.ais-online.de/m2/20/64220/images/66/47938866px1500x1000.jpg https://cdn.ais-online.de/m2/20/64220/images/72/47938872px1500x1000.jpg
REGUPOL resist standard 2300 x 1150 x 6 mm Bautenschutz | 4026191004746 | 10004434 | Platte, Rolle | schwarz | Schutzlage | Gummigranulat, Polyurethan (PUR) | 800,00 - 1.250,00 | 1.250,00 - 10.000,00 | 6,00 - 20,00 | E | laugenbeständig, säurenbeständig | diffusionsoffen | wasserdurchlässig | 671,00 | 4,03 - 13,42 | -40,00 - 115,00 | 0,50 | 45%, 40% | außen | 0,55 N/mm² (bei 25 % Verformung) | ja | ja | https://cdn.ais-online.de/m2/20/64220/images/84/47938884px6864x4560.jpg https://cdn.ais-online.de/m2/20/64220/images/66/47938866px1500x1000.jpg https://cdn.ais-online.de/m2/20/64220/images/72/47938872px1500x1000.jpg
REGUPOL resist standard 2300 x 1150 x 8 mm Bautenschutz | 4026191004753 | 10004399 | Platte, Rolle | schwarz | Schutzlage | Gummigranulat, Polyurethan (PUR) | 800,00 - 1.250,00 | 1.250,00 - 10.000,00 | 6,00 - 20,00 | E | laugenbeständig, säurenbeständig | diffusionsoffen | wasserdurchlässig | 671,00 | 4,03 - 13,42 | -40,00 - 115,00 | 0,50 | 45%, 40% | außen | 0,55 N/mm² (bei 25 % Verformung) | ja | ja | https://cdn.ais-online.de/m2/20/64220/images/84/47938884px6864x4560.jpg https://cdn.ais-online.de/m2/20/64220/images/66/47938866px1500x1000.jpg https://cdn.ais-online.de/m2/20/64220/images/72/47938872px1500x1000.jpg
REGUPOL resist standard 6000 x 1250 x 10 mm Bautenschutz | 4026191004807 | 10004764 | Platte, Rolle | schwarz | Schutzlage | Gummigranulat, Polyurethan (PUR) | 800,00 - 1.250,00 | 1.250,00 - 10.000,00 | 6,00 - 20,00 | E | laugenbeständig, säurenbeständig | diffusionsoffen | wasserdurchlässig | 671,00 | 4,03 - 13,42 | -40,00 - 115,00 | 0,50 | 45%, 40% | außen | 0,55 N/mm² (bei 25 % Verformung) | ja | ja | https://cdn.ais-online.de/m2/20/64220/images/84/47938884px6864x4560.jpg https://cdn.ais-online.de/m2/20/64220/images/66/47938866px1500x1000.jpg https://cdn.ais-online.de/m2/20/64220/images/72/47938872px1500x1000.jpg
REGUPOL resist standard 8000 x 1250 x 8 mm Bautenschutz | 4026191004814 | 10004763 | Platte, Rolle | schwarz | Schutzlage | Gummigranulat, Polyurethan (PUR) | 800,00 - 1.250,00 | 1.250,00 - 10.000,00 | 6,00 - 20,00 | E | laugenbeständig, säurenbeständig | diffusionsoffen | wasserdurchlässig | 671,00 | 4,03 - 13,42 | -40,00 - 115,00 | 0,50 | 45%, 40% | außen | 0,55 N/mm² (bei 25 % Verformung) | ja | ja | https://cdn.ais-online.de/m2/20/64220/images/84/47938884px6864x4560.jpg https://cdn.ais-online.de/m2/20/64220/images/66/47938866px1500x1000.jpg https://cdn.ais-online.de/m2/20/64220/images/72/47938872px1500x1000.jpg
powered by Heinze