## REGUPOL Germany
REGUPOL Germany
Name | GTIN | HAN | Ausführung | Farbton | Produkt | Werkstoff | Breite (mm) | Länge (mm) | Stärke (mm) | Brandverhalten | Chemische Beständigkeit | Diffusionsverhalten | Kaschierung | Wasserbeständigkeit | Werkstoff Kaschierung, Beschichtung | Dichte (kg/m³) | Gewicht (kg/m²) | Temperaturbeständigkeit (°C) | Zugfestigkeit (N/mm²) | Reißdehnung | Einsatzort | Druckspannung | Alterungsbeständig | Antimikrobiell | Bilder
REGUPOL solar alu Abdichtungsschutz auf Flachdächern und unter Solarmodulen |  |  | Rolle | schwarz | Schutzlage | Gummigranulat, Polyurethan (PUR) | 1.250,00 | 6.000,00 - 8.000,00 | 8,00 - 10,00 | E | laugenbeständig, säurenbeständig | diffusionsoffen | einseitig | wasserdurchlässig | Aluminium | 780,00 | 6,24 - 7,80 | -40,00 - 90,00 | 0,65 | 55% | außen | 0,70 N/mm² (bei 25 % Verformung) | ja | ja | https://cdn.ais-online.de/m2/20/64220/images/82/47938882px1500x1000.jpg https://cdn.ais-online.de/m2/20/64220/images/70/47938870px1500x1000.jpg https://cdn.ais-online.de/m2/20/64220/images/76/47938876px1500x999.jpg
REGUPOL solar alu 6000 x 1250 x 10 mm Bautenschutz | 4026191100233 | 10009177 | Rolle | schwarz | Schutzlage | Gummigranulat, Polyurethan (PUR) | 1.250,00 | 6.000,00 - 8.000,00 | 8,00 - 10,00 | E | laugenbeständig, säurenbeständig | diffusionsoffen | einseitig | wasserdurchlässig | Aluminium | 780,00 | 6,24 - 7,80 | -40,00 - 90,00 | 0,65 | 55% | außen | 0,70 N/mm² (bei 25 % Verformung) | ja | ja | https://cdn.ais-online.de/m2/20/64220/images/82/47938882px1500x1000.jpg https://cdn.ais-online.de/m2/20/64220/images/70/47938870px1500x1000.jpg https://cdn.ais-online.de/m2/20/64220/images/76/47938876px1500x999.jpg
REGUPOL solar alu 8000 x 1250 x 8 mm Bautenschutz | 4026191005538 | 10007078 | Rolle | schwarz | Schutzlage | Gummigranulat, Polyurethan (PUR) | 1.250,00 | 6.000,00 - 8.000,00 | 8,00 - 10,00 | E | laugenbeständig, säurenbeständig | diffusionsoffen | einseitig | wasserdurchlässig | Aluminium | 780,00 | 6,24 - 7,80 | -40,00 - 90,00 | 0,65 | 55% | außen | 0,70 N/mm² (bei 25 % Verformung) | ja | ja | https://cdn.ais-online.de/m2/20/64220/images/82/47938882px1500x1000.jpg https://cdn.ais-online.de/m2/20/64220/images/70/47938870px1500x1000.jpg https://cdn.ais-online.de/m2/20/64220/images/76/47938876px1500x999.jpg
powered by Heinze