## REGUPOL Germany
REGUPOL Germany
Name | GTIN | HAN | Ausführung | Farbton | Produkt | Werkstoff | Breite (mm) | Länge (mm) | Stärke (mm) | Brandverhalten | Chemische Beständigkeit | Diffusionsverhalten | Kaschierung | Werkstoff Kaschierung, Beschichtung | Dichte (kg/m³) | Gewicht (kg/m²) | Temperaturbeständigkeit (°C) | Zugfestigkeit (N/mm²) | Alterungsbeständig | Druckspannung | Einsatzort | Reißdehnung | Antimikrobiell | Bilder
REGUPOL solar alu fire Abdichtungsschutz auf Flachdächern und unter Solarmodulen | 4026191006924 | 10007079 | Rolle | schwarz | Schutzlage | Gummigranulat, Polyurethan (PUR) | 1.250,00 | 8.000,00 | 8,00 | Broof (t1) | laugenbeständig, säurenbeständig | diffusionsoffen | einseitig | Aluminium | 765,00 | 6,12 | -40,00 - 90,00 | 0,50 | ja | 0,70 N/mm² (bei 25 % Verformung) | außen | 40 % | ja | https://cdn.ais-online.de/m2/20/64220/images/69/47938769px1500x1000.jpg https://cdn.ais-online.de/m2/20/64220/images/30/47938830px1500x1000.jpg
powered by Heinze