## REGUPOL Germany
REGUPOL Germany
Name | Ausführung | Farbton | Produkt | Werkstoff | Breite (mm) | Länge (mm) | Stärke (mm) | Brandverhalten | Chemische Beständigkeit | Diffusionsverhalten | Kaschierung | Wasserbeständigkeit | Werkstoff Kaschierung, Beschichtung | Dichte (kg/m³) | Gewicht (kg/m²) | Temperaturbeständigkeit (°C) | Zugfestigkeit (N/mm²) | Reißdehnung | Einsatzort | Druckspannung | Alterungsbeständig | Antimikrobiell | Bilder
REGUPOL solar alu glue 6000 x 1250 x 10 mm Bautenschutzmatte unter Photovoltaikanlagen | Rolle | schwarz | Schutzlage | Gummigranulat, Polyurethan (PUR) | 1.250,00 | 6.000,00 | 10,00 | E | laugenbeständig, säurenbeständig | diffusionsoffen | einseitig | wasserdurchlässig | Aluminium | 780,00 | 7,80 | -40,00 - 90,00 | 0,65 | 55% | außen | 0,70 N/mm² (bei 25 % Verformung) | ja | ja | https://cdn.ais-online.de/m2/20/64220/images/60/47938760px1500x1000.jpg https://cdn.ais-online.de/m2/20/64220/images/53/47938853px1500x1000.jpg https://cdn.ais-online.de/m2/20/64220/images/59/47938859px1500x1000.jpg
powered by Heinze