## REGUPOL Germany
REGUPOL Germany
Name | Ausführung | Farbton | Produkt | Werkstoff | Breite (mm) | Länge (mm) | Stärke (mm) | Brandverhalten | Chemische Beständigkeit | Diffusionsverhalten | Wasserbeständigkeit | Dichte (kg/m³) | Gewicht (kg/m²) | Temperaturbeständigkeit (°C) | Zugfestigkeit (N/mm²) | Reißdehnung | Einsatzort | Alterungsbeständig | Antimikrobiell | Druckspannung | Bilder
REGUPOL solar solid Abdichtungsschutz auf Flachdächern und unter Solarmodulen | Rolle | bunt | Schutzlage | Butylkautschuk (IIR), Polyurethan (PUR) | 1.250,00 | 6.000,00 - 10.000,00 | 6,00 - 10,00 | E | laugenbeständig, säurenbeständig | diffusionsoffen | wasserdurchlässig | 1.062,00 | 6,37 - 10,62 | -40,00 - 115,00 | 0,60 | ≥ 60% | außen | ja | ja | ≥ 3,00 N/mm² (bei 30 % Verformung) | https://cdn.ais-online.de/m2/20/64220/images/77/47938777px1500x1000.jpg https://cdn.ais-online.de/m2/20/64220/images/45/47938845px1500x1000.jpg
REGUPOL solar solid 10000 x 1250 x 6 mm Bautenschutzmatte unter Photovoltaikanlagen | Rolle | bunt | Schutzlage | Butylkautschuk (IIR), Polyurethan (PUR) | 1.250,00 | 6.000,00 - 10.000,00 | 6,00 - 10,00 | E | laugenbeständig, säurenbeständig | diffusionsoffen | wasserdurchlässig | 1.062,00 | 6,37 - 10,62 | -40,00 - 115,00 | 0,60 | ≥ 60% | außen | ja | ja | ≥ 3,00 N/mm² (bei 30 % Verformung) | https://cdn.ais-online.de/m2/20/64220/images/77/47938777px1500x1000.jpg https://cdn.ais-online.de/m2/20/64220/images/45/47938845px1500x1000.jpg
REGUPOL solar solid 6000 x 1250 x 10 mm Bautenschutzmatte unter Photovoltaikanlagen | Rolle | bunt | Schutzlage | Butylkautschuk (IIR), Polyurethan (PUR) | 1.250,00 | 6.000,00 - 10.000,00 | 6,00 - 10,00 | E | laugenbeständig, säurenbeständig | diffusionsoffen | wasserdurchlässig | 1.062,00 | 6,37 - 10,62 | -40,00 - 115,00 | 0,60 | ≥ 60% | außen | ja | ja | ≥ 3,00 N/mm² (bei 30 % Verformung) | https://cdn.ais-online.de/m2/20/64220/images/77/47938777px1500x1000.jpg https://cdn.ais-online.de/m2/20/64220/images/45/47938845px1500x1000.jpg
REGUPOL solar solid 8000 x 1250 x 8 mm Bautenschutzmatte unter Photovoltaikanlagen | Rolle | bunt | Schutzlage | Butylkautschuk (IIR), Polyurethan (PUR) | 1.250,00 | 6.000,00 - 10.000,00 | 6,00 - 10,00 | E | laugenbeständig, säurenbeständig | diffusionsoffen | wasserdurchlässig | 1.062,00 | 6,37 - 10,62 | -40,00 - 115,00 | 0,60 | ≥ 60% | außen | ja | ja | ≥ 3,00 N/mm² (bei 30 % Verformung) | https://cdn.ais-online.de/m2/20/64220/images/77/47938777px1500x1000.jpg https://cdn.ais-online.de/m2/20/64220/images/45/47938845px1500x1000.jpg
powered by Heinze